## История VOR размеров
Дата | Код размера | Код дефекта | Наименование дефекта | Контрмеры на этапе УП | Оценка контрмер (OK/NG) | Контрмеры на этапе СП | Оценка контрмер (OK/NG)
2025-08-03 | SP05 | 321 | вулканизированная резина на плече | -
2025-08-06 | FS16 | 521 | расслоение на плече | на УП дефекта не было | 16GH359XB -> 16AH366NA
2025-08-13 | WS03 | 210 | недопрессовка на стыке боковины | 203 - акутальный контур в УП - ок. При повторном возникновении, необходима корректировка контура в зоне дефекта;
2025-08-14 | AV08 | 504 | поверхностный пузырь на основании борта | 504 дефект , возник из-за повышенного давления на bead lock. Прошу провести дополнительное УП для корректировки пар-ров сборочной машины. | изменения толко по тонкому чафферу , добавление каркаса
2025-08-24 | SP05 | 207 | недопрессовка по носку борта | на УП дефекта не было | PL-1T520QD1 → PL-1B520DD1
2025-08-25 | SP05 | 321 | вулканизированная резина на плече | -
2025-08-28 | SP09 | 207 | недопрессовка по носку борта | 783 дефект , шина входит в ПФ. 773/752 дефеккт - вулканизация изменила GT set. Дефект после выхода не повторялся. | PL-1B735NQ3 → PL-1B735NQ4/Предотвращение 207 дефекта / 19AP420NA -> 19FH387XA
2025-09-03 | WF03 | 204 | недопрессовка по борту | на УП дефекта не было | Вакуум с 0 сек на 60 сек (против 204 дефекта)
2025-09-04 | FS16 | 207 | недопрессовка по носку борта | на УП дефекта не было | Использование чафера CC-T050L/RK-B7B6-6D4B → RK-B7B6-6E4B/PL-1B645NQ2→PL-1B645DQ4
2025-09-04 | SP05 | 773 | гребень по носку борта (облой) | 406, 707 - проблема в нанесении допинга. Была свкулканизирована шина с сеткой и краской в бортовой зоне, для оценки течения резины. При осмотре образцов с данной шины никаких аномалий выявлено не было
2025-09-04 | SP05 | 752 | выход корда на основании борта | -
2025-09-05 | FS35 | 553 | воздух в каркасе в области борта | 522 (Расслоение на боковине) - изменили контур боковин, добавили верхнюю сквиджу на каркас, изменили параметры формовки вулканизации 20-80-80 -> 20-100-100. После всех изменений кол-во выхода дефекта значительно снизилось. | Изменение параметров/использование тестового каркаса
2025-09-06 | SP57 | 773 | гребень по носку борта (облой) | на УП дефекта не было/.На СП ремонтный дефект замечен на 6 шинах, после проверки центровки и настройки давления лопастей загрузчика на вулканизации, дефект исчез | SS-041BB → SS-041BD | Передан реквест на бортовые кольца, увеличение WWD =17.3→17.32
2025-09-08 | FS04 | 522 | расслоение на боковине | 522 расслоение на боковине - внесли контрмеры как на размере FS35: обновленный контур боковин (убрали провал по центру), добавили верхнюю сквиджу. Мониторинг в расширенном УП. | изм.конт.боковин ST-001AB → ST-001AD
2025-09-09 | SP05 | 215 | недопрессовка на короне - PXR | на УП дефекта не было
2025-09-10 | EC27 | 207 | недопрессовка по носку борта | 207 дефект - находится на стыке каркаса. Дефект ремонтный , фото дефекта отсутствует. При старте производства оценить влияние положения боковин на дефект. При необходимости доработать контур боковин. | использование д/ф от Tianjin RB17-3
2025-09-11 | AV27 | 207 | недопрессовка по носку борта | на УП дефекта не было
2025-09-11 | EC05 | 773 | гребень по носку борта (облой) | на УП дефекта не было | Против 773/752 + сработка стоков каркаса (оригинальный) кольца WWD +0.02 (КАРКАС ОРИГИНАЛЬНЫЙ)
2025-09-11 | IC04 | 781 | смещение края "протектор/боковина" | -
2025-09-12 | AV26 | 207 | недопрессовка по носку борта | 207 дефект (недопрессовка по носку борта): Изменения со стороны TS не вносились, тк дефект в большинстве своем ремонтный. Как корректирущие действия можно рассмотреть измение сета боковин на -2мм внутрь (параметр SW2 -2мм, до 0 можно приспустить), что должно дать положительный эффект.
2025-09-19 | FS14 | 810 | загрязнение пресс-формы (борт) | -
2025-09-21 | FS05 | 504 | поверхностный пузырь на основании борта | на УП дефекта не было | ST-004AA→ST004AB
2025-09-22 | SP45 | 318 | другие (снаружи) | -
2025-09-30 | SP45 | 782 | облой на протекторе | 783-шина входит в ПФ с запасом. | Актуализация параметров
2025-10-02 | AV39 | 207 | недопрессовка по носку борта | на УП дефекта не было | переход на тонкий чафер 1.0мм
2025-10-02 | EC05 | 207 | недопрессовка по носку борта | на УП дефекта не было | Сработка неиспользуемого стока
2025-10-03 | EC06 | 581 | пузырь в гермослое | на УП дефекта не было | 15GH356XA → 15EXR345/4
2025-10-03 | EC25 | 773 | гребень по носку борта (облой) | 773: производили настройку загрузчика сырой шины(уменьшение давления, настройка лопастей), после настройки дефект не проявлялся. | 15GH378XB → 15GH373XB
2025-10-03 | WF03 | 581 | пузырь в гермослое | 581 дефект , возник на стыке гермослоя, из-за отсутствия вакуума на каркасном барабане.Производили настройку наложения гермослоя. | изм. гермослой IL-AZ325-13 на IL-AZ325-15
2025-10-05 | EC36 | 207 | недопрессовка по носку борта | на УП дефекта не было | PL-1B680ND1→PL-1B680DD1
2025-10-06 | EC36 | 581 | #N/A | на УП дефекта не было | PL-1B680DD1 → PL-1B680DD2 | Новый каркас PL-1B680DD1→DD2 Смещение + уменьшение SQ. | OK
2025-10-16 | AW28 | 207 | недопрессовка по носку борта | на УП дефекта не было | 18EXR375-> 18GH378XA
2025-10-17 | AV38 | 521 | расслоение на плече | 521- дефект проявился на шве протектора , из-за отсутствия нахлеста минибоковин получили полость воздуха на готовой шине. Для конструкции SOT очень важно не допускать пустот в зоне стыка протектора. | сработка остатка ТТ с изменением параметров
2025-10-17 | WF03 | 719 | несоответствующий ремонт (Сборка) | -
2025-10-18 | SP49 | 581 | пузырь в гермослое | на УП дефекта не было | изменение ТОР и SW
2025-10-19 | AV19 | 782 | облой на протекторе | на УП дефекта не было/контур сырой шины vs STLO mold - OK | изменения толко по тонкому чафферу , добавление каркаса
2025-10-19 | AV37 | 207 | недопрессовка по носку борта | на УП дефекта не было | Тестирование диафрагмы RUNTONG
2025-10-19 | WF03 | 783 | облой на боковине | 783 (облой на боковине) - шина с запасом лезет в пресс-форму, дефект присутствует из-за несоответствия пресс-формы. | изм.конт.боковин ST-066AB → ST-066AC
2025-10-23 | AV48 | 207 | недопрессовка по носку борта | Для предотвращения возникновения 207 дефекта использовалась боковина ST-126BD. Результат - ОК | 18FH406XAI → 18FH369XB /Актуализация сборочных параметров/ST-126BC→ ST-126BD | КАРКАС 0.6 SQ QN3 Проработка новой матрицы (если BC sw не сработана)
2025-10-23 | EC55 | 210 | недопрессовка на стыке боковины | на УП дефекта не было
2025-10-23 | EC55 | 773 | #N/A | на УП дефекта не было | тест каркаса pl-1b655dd3→dd1 | 50 шин 1056 -10 (NG) 50 шин 1056 -10 (NG) 50 шин 1056/1058 - 10 (NG) Заказали новый каркас PL-1B655DD1 1 ПОЛНУЮ КАТУШКУ. SQ 0.6→0.4 | результат ок. 0.6→0.4 толщина сквиджи
2025-10-24 | AV49 | 521 | #N/A | Новые контура SW/TT |  | Доработка контуров боковин или протектора.спецификация контура ТОР (АА) - SW (AA) Собрали 50 шин TOP-148AA→SW 148AC Собрали 50 шин TOP -148AB→SW 148AC - выпуск спеки. +новый лот будет доработанный каркас (убрали сквиджу из под филлера | OK
2025-10-24 | EC37 | 773 | гребень по носку борта (облой) | на УП дефекта не было
2025-10-25 | FS35 | 885 | отклонение текстил. бортовой ленты (сборка) | -
2025-10-25 | WF03 | 792 | облой по линии обода | 783 дефект , на вулканизации используются старые сектора и новые боковые плиты.
2025-10-26 | AV68 | 522 | расслоение на боковине | 522 расслоение на боковине/521 расслоение на плече- выявлена причина дефектов в недостаточном по длине резе протектора при сборке шин, в месте стыка протектора были замечены не состыкованные уголки из-за недостаточного объёма. 522 расслоение на боковине/521 расслоение на плече- против массового дефекта шин была выпущена контрмера 25-423(во вложении) С 13.11.2025 началась сборка с новой боковиной по контрмере (во вложении), 16.11.2025 - обнаружено 2 шины с дефектом (во вложении). Дополнительно произвести проверку прикатки в зоне дефекта. | Предотвращение 521-TT0130AB → TT0130AC Против 521 SS-130BB→SS-130BC
2025-10-27 | AV09 | 207 | недопрессовка по носку борта | 207дефект связан с внедрением тонкого чаффера, на установочной партии из 100 шин не было 207 дефекта. | изменения толко по тонкому чафферу , добавление каркаса
2025-10-27 | EC47 | 200 | недопрессовка на короне - PSR | на УП дефекта не было
2025-10-27 | SP20 | 207 | недопрессовка по носку борта | на УП дефекта не было | PL-1D525DQ2T→PL520DQ3T/ CC-B050L → CC-T050L
2025-10-28 | EC47 | 773 | #N/A | на УП дефекта не было |  | Проверить посадку шины на борт.образующее кольцо | Лота нет. Ожидать перезапуск
2025-10-30 | AV28 | 207 | недопрессовка по носку борта | на УП дефекта не было
2025-11-01 | EC26 | 203 | недопрессовка на боковине | 203 недопрессовка на боковине - ремонтный дефект замечен на одной шине, в области дефекта замечена просадка контура боковин. В качестве контрмеры предлагаем привести к номиналу контур боковин, если данное решение не поможет использовать новый контур боковин с увеличенной толщиной в зоне дефекта. (все необходимые контура приложены к отчету).
2025-11-03 | SP25 | 783 | облой на боковине | Облой и вулканизированная резина на плече: зазор между пресс-формой и сырой шиной 1.5-2мм. | изменения : R1058 SHAPING Drum Width Full Shap Position (mm) 295→315 R1085 SHAPING Bladder Low Pressure Timer (Insert) (sec.) 14→10 R1088 SHAPING Drum Width Move Wait Timer From Max to Inside (mm) 0.7→1.0 R1089 Segment Extend Timer (sec.) 1.0→0.8 R1091 SHAPING Bladder Low Pressure Timer (Middle) (sec.) 2.5 → 2.0
2025-11-07 | SP25 | 782 | облой на протекторе | Облой и вулканизированная резина на плече: зазор между пресс-формой и сырой шиной 1.5-2мм.
2025-11-11 | AV78 | 773 | гребень по носку борта (облой) | 773 - Гребень по носку борта, шины не садятся на вулканизационное бортообразующее кольцо. Пинч равномерный, небольшой. Для проверки использовали каркас без SQ под бортом - результат стал лучше, но дефект полностью не убрал. Сдвинули боковины на 2мм на сторону (наружу) - результат ОК. Отдали в работу новый контур боковин ST-132BC, с уменьшенным обьемом AGS. После окончания дай-тестов возьмем в работу. |  | Убрать SQ из под бортового кольца. Собрать 100 шин → PL-2B505DN1 + ST-132BB Собрать 50 шин → PL-2B505DN1 + ST-132BС Собрать 50 шин → PL-2B505DN1 + ST-132BB | Был собран лот 50 шин. Результат NG.
2025-11-11 | SC18 | 782 | облой на протекторе | -
2025-11-13 | EC25 | 707 | содранный гермослой | -
2025-11-13 | EC29 | 950 | несоответствие веса шины (превышение веса) | -
2025-11-13 | SC18 | 707 | содранный гермослой | -
2025-11-17 | AV57 | 207 | недопрессовка по носку борта | 207 дефект - Предлагается сделать толщину SQ на 2 каркасе 0.6мм.+использовать боковину с увеличенной AGS.(ST-123BB)
2025-11-19 | IC06 | 207 | недопрессовка по носку борта | на УП дефекта не было | CC-B050L → CC-T050L
2025-11-20 | SP87 | 782 | облой на протекторе | на УП дефекта не было
2025-11-22 | AV30 | 207 | недопрессовка по носку борта | Причина -Использование тонкого чаффера в СП | Тестирование CCh CC-T050L изм. Установку SW в 0. Изм SQ каркаса в зоне дефекта
2025-11-22 | EC77 | 203 | недопрессовка на боковине | 204 недопрессовка на боковине- изменили давление формовки с 40-80-80 ->20-50-60(не помогло). Увеличили задержку закрытия 5->15(не помогло) 22.11.2025 произвели чистку забитых вент отверстий на вулканизации. (количество дефектных шин стало меньше) , изменили давление формовки 20-50-60->20-50-50(не помогло) (во вложении комментарии операторов CUR). За расчет взял 203 дефект с 22.11.2025 после чистки вент отверстий. В качестве контрмеры предлагаем использовать боковину ST-108AB с изменёнными толщинами в зоне дефекта. |  | Использование контура боковиы ST-108AB | Дефект проявляется. Необходимо дополнительно прпинять корректирующие меры.
2025-11-22 | EC77 |  | Складка Протектора в зоне плеча | на УП дефекта не было |  | ширина 2-го прикатки по ширине 1-го брекера (220) ширина 3 прикатчика +5 от ширины протектора (273) давление 1-го ролика 0.2→0.15 давление 2-го ролика 0.4→0.3 | OK
2025-11-23 | EC19 | 207 | недопрессовка по носку борта | 207 - недопрессовка по носку борта. Дефект появился после начала использования тонкого чаффера CC-T050L. См. график смены материалов и выявленных 207 дефектов. 24.11 согласно VRAST был изменен сет боковин 464 -> 460, после этого с тонким чаффером дефект массово не повторялся. Отдали в работу боковину SS-097AC, где добавили обьем в зону AGS - для использования вместе с тонкимч чаффером. | ПРОТИВ 207 / использование CC-T050L/новый каркас против смещения
2025-11-26 | AV30 | 522 | расслоение на боковине | 522 расслоение на боковине- причиной дефекта стало неправильная установка боковин во время борьбы с 207 дефектом. -4мм от установки кольца. В качестве контрмеры предлагаем использовать каркас PL-2C470DN6 с увеличенной шириной SQ в зоне дефекта для лучшей адгезии SW и добавления объёма. | добавили SQ в зону дефекта | Внедрили каркас PL-2C470DN6 (удлиненная SQ, под конец заворота каркаса) | Результат ОК 49-49-0
2025-11-26 | EC09 | 203 | недопрессовка на боковине | 203 дефект - проявился из-за забитых вент отверстий. Контрмера переход на формовку 40-80-80 ->20-40-50 (результат ОК) | новый каркас против смещения
2025-11-27 | EC67 | 203 | недопрессовка на боковине | 203 дефект - Доработать боковину (выдать в работу новый контур). | PL-2B500DN2T→PL-2B500DN4T | Проверить на наличие рыхлого борта. | Лота нет. Ожидать перезапуск
2025-11-28 | EC67 | 552 | #N/A | на УП дефекта не было | PL-2B500DN2T→PL-2B500DN4T
2025-12-03 | DV09 | 949 | несоответствие веса шины (недовес) | -
2025-12-03 | FS16 | 304 | загрязнение допингом (изнутри) | -
2025-12-04 | EC04 | 304 | загрязнение допингом (изнутри) | - | 14GH332XBI → 14GH349XA
2025-12-04 | EC24 | 304 | загрязнение допингом (изнутри) | -
2025-12-05 | SP97 | 949 | несоответствие веса шины (недовес) | -
2025-12-09 | AV18 | 600 | загрязнение штрих-кода, стирание обозначения, царапины | - | изменения толко по тонкому чафферу , добавление каркаса
2025-12-12 | AV98 | 406 | #N/A | на УП дефекта не было |  | Были проблемы с наложением предсборки (смещало конец 3-5мм) решено 12.12 дневная смена. | OK
2025-12-13 | AV67 | 521 | #N/A | на УП дефекта не было | TT0127AA → TT0127AB добавление обьема в зону дефекта | TT0127AA→TT0127AB 1. Переход на новый контур боковин - NG 2. Чистка и регулировка ножа ТОР. Изменение частоты реза ножа с 70 до 63. 17.12 2см | Было собрано 556 шин. Дефекта не было. Рекомендации к сборке лучше обжимать стык протектора.
2025-12-15 | EC56 | 600 | загрязнение штрих-кода, стирание обозначения, царапины | -
2025-12-19 | FS14 | 792 | облой по линии обода | Недопрессовка на борту связана с высоким положением боковин на сырой шине. Положение AGS на сырой шине 5мм (спека 3±2). Необходимо уменьшить внутреннюю установку боковин. | Переход на диафрагмы 14-250HJ \ 14-410HZ
2025-12-20 | FS16 | 600 | загрязнение штрих-кода, стирание обозначения, царапины | -
2026-01-12 | EC06 | 207 | недопрессовка по носку борта | на УП дефекта не было |  | новый каркас 645DD5 (верхняя SQ 0.4→0.6mm) нижняя SQ -10мм от борта. (проверить улучшение на 581) каркас DD1 полностью сработан. | Шины собраны , ожидание результата Результат ок. Начало использования каркаса DD5 18.01 12:50
2026-01-15 | AV29 | 207 | недопрессовка по носку борта | 207 дефект - внедрить новый каркас со SQ в зоне борта.+ SW SET 3 -> 0. | взяли в работу новый второй каркас с добавлением SQ в зону дефекта
2026-01-16 | AV29 | 521 | расслоение на плече | На УП#1 дефект расположен в зоне стыка ТТ.контроль стыка |  | проверить частоту реза ножа (установить 63) в 10:45 рез 67 Дефект выходит только по стыку протектора. Рекомендации лучшее прижатие стыка протектора. | рез (изменение частоты реза) без результатно. Лучше обжимать края
2026-01-16 | EC05 | 203 | недопрессовка на боковине | на УП дефекта не было | 15GH356XA → 15EXR345/4
2026-01-17 | AV10 | 207 | недопрессовка по носку борта | на УП дефекта не было | изменения толко по тонкому чафферу , добавление каркаса
2026-01-18 | FS15 | 207 | недопрессовка по носку борта | Против 207 операторам строго осуществлять контроль AGS set/ на вулканизации использовать новую подобранную диафрагму 15GH340XA. | Использование чафера CC-T050L
2026-01-21 | FS05 | 207 | недопрессовка по носку борта | на УП дефекта не было | Использование чафера CC-T050L
2026-01-22 | FS15 | 740 | смещение центральной линии протектора | -
2026-01-23 | EC77 | 600 | загрязнение штрих-кода, стирание обозначения, царапины | -
2026-01-26 | AV77 |  | Складка Протектора в зоне плеча | на УП дефекта не было |  | R1059 No.2 Stitcher Set Position (mm) 210→220 R1060 No.3 Stitcher Set Position (mm) 278→268 | OK
2026-01-26 | AV77 |  | Плохой рез IL | - |  | чистка ножа. Шины ремонт. | OK
2026-01-26 | FS05 | 201 | недопрессовка на плече | на УП дефекта не было | ST-004AA→ST004AB
2026-01-27 | AV00 | 207 | недопрессовка по носку борта | 207 недопрессовка по носку борта-дефект проявился в массовом производстве. Необходимо произвести проверку контура боковин на наличие просадки в зоне AGS. В качестве контрмеры использовать контур боковин ST-112AB(во вложении) | изменения только по тонкому чафферу , добавление каркаса
2026-01-27 | AW08 | 207 | недопрессовка по носку борта | на УП дефекта не было | переход на тонкий чафер 1.0мм
2026-01-27 | AW08 |  | Складка Протектора в зоне плеча | на УП дефекта не было |  | изменение 2-го прикатчика 245→255 +10mm изменения были выполнены 14:56 13.01 0302 начали использовать спираль от 11.01 где были складки 17:20 вылетов по информации от производства складок не было. | OK
2026-01-27 | FS05 | 201 | недопрессовка на плече | на УП дефекта не было | ST-004AA→ST004AB
2026-02-13 | EC77 | 203 | недопрессовка на боковине
2026-03-05 | EC39 | 782 | облой на протекторе | На УП прикладываю профиль шины в ПФ. (результат ОК)
2026-03-10 | EC29 | 581 | пузырь в гермослое | на УП 581 на стыке гермослоя.Для пункта L-AG CSA запрошено значение спецификации 5.0.
2026-03-10 | EC66 | 782 | облой на протекторе | 782 дефект- ПВ шина.
2026-03-10 | EC97 | 207 | недопрессовка по носку борта | Против дефекта 207 : SQ 0.4-->0.6
2026-03-11 | EC65 | 521 | расслоение на плече | Против деффекта 521: НОВЫЙ TT (КОНТУР ПРОТЕКТОРА ПРИЛАГАЮ) Актуализация значния пункта CSA: L-AG
2026-03-12 | EC49 | 523 | расслоение в зоне борта | 1. 601 - наплыв резины на штрих код: поменять положение штрих кода с 13 -> 9; 2. 203 - недопрессовки на боковине: Следующая шина после 816 - забитых вент отверстий, недопрессовки на одной шине по всей окружности рядом с воздухоотводящими отверстиями (см фото). После провели чистку - результат ОК. 3. 581 - пузырь в гермослое: 1 пузырь между 1 и 2 каркасом - каркас был переналожен в не стандартное место, итого 2 стыка рядом (см фото); 4. 523 - расслояние в зоне борта: около штрих-кода. Проверить на расширенном УП. Настройка прикатки и проверка наложения материалов на каркасный барабан на расширенном УП.
2026-03-12 | AV69 |  | #N/A | Нестабильный пункт L-ag в тесте CSA связан с просадкой боковин по толщинам. (контур во вложении) ЗАПРОС В ККТ
2026-03-12 | EC48 | 207 | недопрессовка по носку борта | 207ДЕФЕКТ- ПВ.ШИНА
2026-03-16 | AV79 | 207 | недопрессовка по носку борта | 1) 207 - смещение боковины после наложения предсборки. Необходима настройка PA конвейера. 2) 950 - вернуть значение веса к расчетному (по сборочной спецификации 15510 -> 15560), произвести коректировку веса контура протектора на участке экструзии.
2026-03-17 | EC86 | 207 | недопрессовка по носку борта | 406 трещина по носку борта-замечен на первых вулканизированных шинах, причина в настройке нанесения допинга. Расположение SQ на каркасе во вложении. 207 недопрессовка по носку борта- замечен на двух ремонтных шинах, в качестве предотвращения дефекта предлагаем использовать каркас PL-2C470NQ6(во вложении) с увеличенной толщиной TSQ2 0.4->0.6. Предлагаем проверить каркас через сборку проверочных шин по контрмере.
2026-04-01 | SP55 | 949 | несоответствие веса шины (недовес) | 949- график массы имеет высокую волатильность. Прикладываю выгрузку с массой шин и регистрацию замен материалов. Прикладываю данные с участка экструзия. При запуске проверить массу компонентов. Привести unit mass протектора к целевому значению. Целевой unit mass 2123,9 - фактический 2071 , длина протетора 1,7m. Разница 90гр. на 1 шину.
2026-04-03 | SP87 | 949 | несоответствие веса шины (недовес) | 1. Заниженный вес. Среднее значение -150гр от спецификации (1.5%). По данным теста матрицы протектора вес на погонный метр составил на 23гр меньше расчетного. В пересчете на 1 шину = 43гр. Предложение по коррекции спецификации массы шины - 9500гр -> 9450гр. В таком случае среднее отклонение составит 1% (или 100гр). Так же на старте расширенной установочной партии или серийного производства необходимо проверить массу сырой шины, в случае отклонения больше 150гр - взвесить компоненты.
2026-04-07 | SP86 | 210 | недопрессовка на стыке боковины | 1) Провести дополнительные тесты по корректировке контура боковин и протектора. (запрос отправлен)
2026-04-08 | SP76 | 406 | трещина по носку борта | ДЕФЕКТ 406 НАСТРОЙКА ДОПИНГА
2026-04-20 | SP40 | 201 | недопрессовка на плече | 201дефект-ПВ шина.
2026-04-23 | SP30 | 211 | недопрессовка из-за силикона | 885 дефект- увеличенный стык чаффера с предпроцесса. L-Ag ∆ -На стадии ОП значение L-AG act было 4.4/4.6 притолщине AGS act=4.4 На стадии УП толщина AGS act=4.2 Необходимо обновить спецификационное значение 4.7->4.3
2026-04-24 | SP97 | 406 | трещина по носку борта | Пункты CB/SB-NG Привести контур к номиналу. Вес шины- привести контур протектора к номиналу(см.вложение) 406 дефект-необходима настройка допинга.
2026-04-26 | SC38 | 949 | несоответствие веса шины (недовес) | Вес шин- вылет шин по недовесу связан с просадкой контура протектора(во вложении). Шина с низким весом передана на замер CSA,результат ОК, шины отпускаем по SDC карте. BTk- запрос на изменение ККТ (актуализация) По ширине протектор был в номинале. Высокий показатель RFV и S bal- проверка переноса стыка: 1 ВАРИАНТ второго каркаса с 225->315 (1ST R1043 225->315) 2 ВАРИАНТ спиральный слой (2ST R1033 270->90) Необходим медленный старт (проверка веса шин после доработки ТТ)
2026-05-09 | IC57 | 215 | недопрессовка на короне - PXR | CSA: пункты SP/TP, ES1, имеют отклонение. Отклонение проявилось из-за увеличенной ширины 1 брекера (прикладываю чек лист) SW1 - требуется актуализация (прикладываю контур протектора)
2026-04-09 | AV17 | 783 | облой на боковине | Предлагаю вес привести к номиналу: 9.18->9.15
2026-05-15 | IC77 | 806 | закус диафрагмы (отпечаток кольца на диафрагме) | Пункты CSA: SB-прикладываю контур протектора. База в плече спец.6.6 факт 5.8/5.5. SW2- стандартное расположение боковин. TPI- конструкция SOT. Дефекты: 806 (закус диафрагмы) - растяжимость диафрагмы вулканизации SS 124.2% SC 123.9%
2026-07-30 | DV09 | 214 | недопрессовка буквенных обозначений | Точки CSA: SB-значение 6/6,2. На "зеленом" контуре есть просадка в толщине базы (прикладываю контур). Требуется УП2 для повторого анализа толщин. L-AG-контур боковин с просадкой в зоне разделения SW-AGS.(прикладываю контур). Требуется УП2 для повторого анализа толщин. Дефекты: 214- прикладываю фото дефектной шины. Дефект по всей окружности , шина ПВ. Включили вакуум 20 сек. , дефект прекратился. При повторном УП , проверим факторы влияющие на 214 дефект. 207-требуется повторное УП с дополнительной SQ .
2026-06-30 | DV00 | 522 | расслоение на боковине | Дефекты: 522- проявился из-за включения вакуума на вулканизации. Включили вакуум из-за дефекта 214/203. На УП 2 использовать новую боковину и каркас с измененным контуром и расположением SQ. SS-229AB->SS-229AC PL-2C440QN1T->PL-2C440QN3T
| DV20 |  | #N/A
2026-07-01 | IC66 | 521 | расслоение на плече | На 1 УП возник дефект 207/521. Для предотвращения использовали каркас с увеличенной SQ в зону дефекта. Спецификационный каркас и контрмерный показал результат ОК. Оставляем спецификационный каркас , но если дефект 521 проявится - перейти на конрмерный.
| IC86 |  | #N/A
| GT49 | 503 | поверхностный пузырь в зоне борта | 1) Для предотвращения 503/523 была изменена ширина и скорость USR прикатки на первой стадии. После данных изменений дефекты не возникали. 2) Для предотвращения 203 дефекта на участке вулканизации включил вакуум 30 сек.
2026-05-22 | IC65 |  | #N/A | L-AG запрос на корректировку в ККТ.
2026-06-03 | IC56 | 19 | RRO | Было собрано 6 спетификаций для улучшения показателей RFV. Результаты прикладываю к отчёту. В серию предлагается выходить с изменёной структурой намотки спирального слоя BR_3-_9L (18mm)-> BR_4-_9L(22.5mm).
2026-06-04 | IC67 | 203 | недопрессовка на боковине | При использовании вакуума на участке вулканизации деффект 203 не обнаружен. Вакуум 30 сек. 45 шин, статус OK Так же прилагаю новый контур боковины против 203. Во вложении. 773 - единичный случай.Проверка при старте серийного производства. В-СПЕЙСЕР 270-->235
2026-06-09 | IC55 | 902 | шина OK - необходим легкий ремонт
2026-06-08 | IM07 | 1 | RFV | RFV ∆- Предлагается изменить ширину навивки спирального слоя (сделать закрытую зону спирали)
2026-06-10 | IM17 | 581 | пузырь в гермослое | 581 дефект - прикладываю схему расположения SQ и законцовок мат-лов. Диафрагма на вулканизации имеет растяжимость SS 119.2 SC 118.5. 215/782 дефект - прикладываю контур сырой шины в ПФ. Точки csa: CB/SB- данные значения получили из-за просадки базы в контуре протектора. Прикладываю контур протектора.
2026-06-11 | IC97 | - | На УП дефектов нет | -
2026-07-14 | AV69 | - | На УП дефектов нет | Нестабильный пункт L-ag в тесте CSA связан с просадкой боковин по толщинам. (контур во вложении)
2026-07-14 | DV09 | 214 | недопрессовка буквенных обозначений | Точки CSA: SB-значение 6/6,2. На "зеленом" контуре есть просадка в толщине базы (прикладываю контур). Требуется УП2 для повторого анализа толщин. L-AG-контур боковин с просадкой в зоне разделения SW-AGS.(прикладываю контур). Требуется УП2 для повторого анализа толщин. Дефекты: 214- прикладываю фото дефектной шины. Дефект по всей окружности , шина ПВ. Включили вакуум 20 сек. , дефект прекратился. При повторном УП , проверим факторы влияющие на 214 дефект. 207-требуется повторное УП с дополнительной SQ .
2026-07-15 | DV00 | 773 | гребень по носку борта (облой) | 1) 814 - для предотвращения дефекта, изменили вулканизационную диафрагму.На УП#1 и УП#2 использовалась диафрагма EXR, на УП#3 на данной диафрагме стала возникать складка (814 деф). Для предотвращения поменяли диафрагму на РАН ТОНГ с большим процентом растяжимости относительно EXR.Перед запуском необходимо сделать ВОТ тест для подтверждения времени вулканизации. 2) 773 - Посадка на вулканизационное кольцо ОК. На УП#2 из 50-ти шин ни одного дефекта не возникло. На УП#3 773 - 5 шин. Только снизу. Производственный фактор.Так же возможно убрать SQ из-под кольца либо применить тонкий CCH для предотвращения возникновения на следующих этапах. 3) Шины вулканизировались с вакуумом, без вакуума возникает 214 дефект. 4) Шины собирались с материалами по подмене, на следующем этапе вес скорректируется с материалами по спецификации. Ожидаем положительный стабильный результат.
2026-07-29 | DV19 | 214 | недопрессовка буквенных обозначений | 949 дефект- На УП использовались брекера в рамках технологического улучшения уменьшения толщины обрезиненного металлокорда SY-B с 1.36 на 1.26, необходимо обновить брекера в спецификации и скорректировать вес. 214 дефект -необходимо использование вакуума 15 сек( при возникновении дефекта увеличить время подачи вакуума до 30сек). 406 дефкт- ПВ шина, настройка допинга.
2026-07-29 | DV30 | 949 | несоответствие веса шины (недовес) | 1. Изменить вес на значение спец. сборки - 14.890
2026-07-29 | DV49 | - | На УП дефектов нет | (ET2) / (ET2/2)-∆(из-за тонкого брекера.Необходимо скорректировать значение и внести в ККТ. CS1-X(Зчение в ККТ 0). Необходимо внести актуальное значение в ККТ. CB/SB-X (Перед УП занижали BASE в контуре протектора). Необходимо скорректировать значение и внести в ККТ. |  | 19EXR400 -> 19AP420NA Размер завершился на 420 диафрагме. Новый каркас без сквиджи под чафером не использовали. Размер завершился с 581 массово.
2026-07-29 | DV10 | 503 | поверхностный пузырь в зоне борта | Новая SW (форма AGS) - против 503/523 (контур во вложении) Проверить состав оснастки и прикатку
2026-07-29 | DV20 | 523 | расслоение в зоне борта | 503 поверхностный пузырь в зоне борта / 523 расслоение в зоне борта - данные дефекты обнаружены на шинах собранных до присутствия технолога на триале, на сырых шинах замечены деформации от высокого давления bead lock. После изменения давления( параметры для шин NoCch) деформации стали менее выражены. (в качестве дополнительной контрмеры предлагаем добавить в зону дефекта SQ на каркас.) Изменение представленны во вложении.
2026-07-30 | DV39 | 522 | расслоение на боковине | 522расслоение на боковине/502поверхностный пузырь на боковине- дефект находится в зоне просадки боковин(во вложении). В качестве контрмеры необходимо привести контр боковин к номиналу , так же изменить расположение SQ (добавить в зону дефекта)- во вложении. SW- занижен контур SW L-AG занижен контур SW CB / SB- ПРИВЕСТИ К НОМИНАЛУ |  | 19EXR400 -> 19AP420NA Размер завершился на 420 диафрагме. Новый каркас без сквиджи под чафером не использовали. Размер завершился с 581 массово.
2026-08-04 | DV29 | - | На УП дефектов нет | Отклонения CSA ранги С - проверить актуальный контур протектора. После ОП протектор не менялся, точки различаются. |  | Переход на каркас + бандаж + условия 19.10 10:53
2026-08-05 | DV59 | 214 | недопрессовка буквенных обозначений | 214 дефект следствие 816 (контроль на этапе вулканизации) 714 дефект - контроль на этапе сборки (прилипание гермослоя/сьём шины) SW/CT/CB/SB- привести контура TT/SW к номиналу (контура во вложении) Вес шины- доработка контуров (привести к номиналу)
2026-08-18 | GT40 | 203 | недопрессовка на боковине | 1. Поменять вес - по спецификации сборки (+50 грамм) 2. 203 дефект - см фото. Для предотвращения новый контур боковин.
2026-08-20 | GT30 | 203 | недопрессовка на боковине | По 203 в зоне дефекта добавить обьем (контур боковины)
2026-08-24 | CS29 | 581 | пузырь в гермослое | 581 воздух на гермослое - при старте установочной партии выявили дефекты на 6 шинах, причина в плохой растяжимости диафрагмы. После замены диафрагмы 19AP420NA->19EXR400 дефект не обнаружен. В качестве дополнительной контрмеры предлагаю добавить TSQ1 в зону дефекта( схема во вложении) По толщинам протектора, произвести проверку контура, при необходимости будет отправлен запрос на корректировку ККТ. |  | 19EXR400 -> 19AP420NA 17.10 13:34 переход на новый кракас PL-1C580NQC
2026-08-28 | GT20 | 203 | недопрессовка на боковине | Собиралось 2 спецификации с разными боковинами (ST-240AB /ST-240AC), 203 дефект проявился только на 1 спецификации (ST-240AB). ST-240AB: 25собрано-203дефект-2шт. ST-240AC:25собрано-203дефект-0шт. В отчёте представлены данные по 2 спецификации. Предлагается в серии использовать новую боковину (ST-20AC), с увеличенной толщиной в Rim Guard.
2026-08-28 | CS10 | - | На УП дефектов нет | - |  | 1. SQ увел + ссh 50mm 2. плюс к каркасу изменение оснастки + условия сборки машина 0306 бандаж 465мм → оценить выпустить КМ. Начало использования 19.10 начало лота
2026-08-31 | CS20 | 523 | расслоение в зоне борта | 1. Отклонение отверстий по шипы - деформация одого пина, был расположен под углом к плоскости пресс-формы. Из-за этого при раскрытии формы пин вырывал чать резины - образовывалась трещина в отверстии для шипа. 2. 523 дефект - 1 шт. Предложение - продлить нижнюю SQ в зону дефекта.
2026-08-31 | CS59 | 782 | облой на протекторе | 523- ССH 60мм + продлить SQ 782/783- на УП2 поправить окружность GT vs CTLO (Full shape по факту)+ BT- ОКРУЖНОСТЬ -5
2026-09-01 | CS30 | 503 | поверхностный пузырь в зоне борта | BtK/ L-RG = Запрос на изменение ККТ(актуализация толщин) ККТ выпущен (замер CSA с УП#1) 503 поверхностный пузырь в зоне борта/ 523 расслоение в зоне борта- на этапе УП#1 в качестве контрмеры использовали Cch= 60мм( схема во вложении) результат 50-50-0
2026-09-02 | GT09 | 406 | трещина по носку борта | CB/SB-NG- заниженная BASE. AG3-NG-Завышенная AGS. ET1-∆ - брекер дал усадку меньше чем на предыдущих этапах индустриализации , ранее такая проблема не наблюдалась. 406 дефект- контроль нанесения допинга. 203/214 дефект- планируется применить новый контур боковины + разные настройки B sp + изм.параметры формовки, если данные контр. меры окажутся неэффективными, то планируется применить диафрагму с высоким процентом растяжимости 19EXR400(SS-141.5% / SC-132.1%).
2026-09-03 | GT19 | 204 | недопрессовка по борту | Было собрано 50 шин, при старте вулканизации появился дефект 203 /204. Первые 21 шина сварены без вакуума, результат, 13шин с дефектом. После включения Контейнерного вакуума было свулканизированно 29 шин, 203/204 дефект не проявился. Рекомендуется внести в спецификацию вулканизации контейнерный вакуум, (время 60сек / высота 5мм.) 782 дефект - контур сырой шины с пресс-формой не соприкасается.
2026-09-04 | GT29 | 503 | поверхностный пузырь в зоне борта | 1) Для предотвращения 204/503 - новый контур боковины с увеличенным объемом в зоне AGS + каркас с продленной нижней SQ. (новый контур боковины и миллиметровка во вложении)
2026-09-03 | GT39 | 203 | недопрессовка на боковине | В качестве контрмер против недопресовок на УП2 предлагаем использовать новую боковину с увеличенным объемом в зоне дефекта. В качестве дополнительной меры предлагаем использовать каркас с увеличенной SQ
2026-09-07 | GT10 | 204 | недопрессовка по борту | Масса шины- для предотвращения 203 дефекта использовали новую боковину. Боковина использовалась по подмене материала, в расчете спецификации не учитывалась. 204 недопрессовка по борту - данный дефект замечен на одной из шин. В качестве контрмеры предлагаем использовать новый контур боковин (во вложении).
2026-09-07 | CS19 | 207 | недопрессовка по носку борта | Контроль наложения боковин + SW set 1->3 (SW2/TPI/SW) Привести контур SW к номиналу. Актуализация значений ТТ (CB/SB) и SW (L-AG/L-RG)
2026-09-08 | FS45 | - | На УП дефектов нет | -
2026-09-08 | CS00 | 503 | поверхностный пузырь в зоне борта | Было собрано 50шин : 2 спецификации, по 25 шин в каждой. 1spec-Каркас PL-1C580NQA+CC-B050L 2spec-Каркас PL-1C580NQA+CC-B060L. Лучше показала себя 2spec (свулканизировано 25шт/ дефектов 0) на 1spec (свулканизировано 25шт /503-2шт/ 523-1шт) В серийное производство предлагается выходить с Каркасом PL-1C580NQA+CC-B060L. BTK - обновить на основании получившихся значений. Масса ∆- осуществить контроль массы шины , при необходимости произвести контрольный взвес компонентов.
2026-09-09 | CS39 | 503 | поверхностный пузырь в зоне борта | Было собрано 4 спецификации: 1) Удлененная SQ 2) Удлененная SQ+ C.ch 60 mm 3) New SW (контур приложен) 4) Удлененная SQ + New SW (контур приложен) Предлагается использовать спецификацию №1 ( минимальные изменения) Актуализация значений TT (CB/SB) и SW (L-AG/L-RG)
2026-09-10 | FS17 | 1 | RFV | 1. Актуализировать пункты CSA rank C 2. Динамический баланс и RFV. См волну RFV и пару сил - идет смещение в область навивки спирали. Причина - новая структура 1CP+2CS. Навивка происходит в 2 шага. На старте расширенного УП настроить старт/конец навивки, убрать сильно открытую и закрутую структуру. 3. Вес - контуры протектора и боковин в норме. Боковины перематывали, из-за отклонения по ширине. Новая катушка - ОК. На старте расширенного УП взвесить компоненты. На CSA толщины слегка занижены. |  | Изменил высоту прикатки #6 роликов Изменил ширину turn up +20mm
2026-09-10 | CS49 | - | На УП дефектов нет | 1) Для оценки CSA будет сделан запрос в ОРНП новых значений для ККТ на основании двух УП в кол-ве 100 шин. |  | 19EXR400 -> 19AP420NA Размер завершился на 420 диафрагме. Новый каркас без сквиджи под чафером не использовали. Размер завершился с 581 массово.
2026-09-11 | FS27 | 207 | недопрессовка по носку борта | 1) Для улучшения по пунктам CSA, необходим контроль наложения брекеров при сборке сырых шин 2) При возникновении 207 дефекта возможно применить следующие контрмеры: -верхню SQ под бортовым кольцом сделать толщиной 0.6 мм (миллиметровка во вложении) - добавить объем в зоне AGS (контур SW во вложении)
2026-09-16 | GT09 | 203 | недопрессовка на боковине | CB/SB-NG- заниженная BASE. AG3-NG-Завышенная AGS. ET1-∆ - брекер дал усадку меньше чем на предыдущих этапах индустриализации , ранее такая проблема не наблюдалась. 406 дефект- контроль нанесения допинга. 203/214 дефект- планируется применить новый контур боковины + разные настройки B sp + изм.параметры формовки, если данные контр. меры окажутся неэффективными, то планируется применить диафрагму с высоким процентом растяжимости 19EXR400(SS-141.5% / SC-132.1%).
2026-09-16 | CS59 | 523 | расслоение в зоне борта | 523- ССH 60мм + продлить SQ 782/783- на УП2 поправить окружность GT vs CTLO (Full shape по факту)+ BT- ОКРУЖНОСТЬ -5
2026-09-16 | NW37 | 211 | недопрессовка из-за силикона | 1) 211, 203, 207 - первые вулканизированные шины. Все остальные шины ОК. 2) L-RG, L-AG, SW2 - смещение боковины. 3) RFV - при сборке сырых шин оператор делал толстый стык протектора.
2026-09-17 | GT29 | 204 | недопрессовка по борту | 1) На УП#3 cобиралось 2 спецификации. В первой спецификации, где использовалась новая боковина, увеличенная ширина SQ и CCH 50мм, возникло два 503 дефекта. Во второй спецификации, с использованием CCH 60 мм вместо CCH 50 мм, дефекта не возникло. 2) 203, 204 - после прочистки клапанов пресс-формы на участке вулканизации дефект больше не возникал. 3) CSA - NG (EO2). Контроль наложения брекеров при сборке сырых шин. 4) Актуализировать вес с учетом измененных материалов.
2026-09-18 | CS30 | 503 | поверхностный пузырь в зоне борта | BtK/ L-RG = Запрос на изменение ККТ(актуализация толщин) ККТ выпущен (замер CSA с УП#1) 503 поверхностный пузырь в зоне борта/ 523 расслоение в зоне борта- на этапе УП#1 в качестве контрмеры использовали Cch= 60мм( схема во вложении) результат 50-50-0
2026-09-23 | GT10 | 949 | несоответствие веса шины (недовес) | Масса шины- для предотвращения 203 дефекта использовали новую боковину. Боковина использовалась по подмене материала, в расчете спецификации не учитывалась. 204 недопрессовка по борту - данный дефект замечен на одной из шин. В качестве контрмеры предлагаем использовать новый контур боковин (во вложении).
2026-09-25 | GT19 | 203 | недопрессовка на боковине | Было собрано 50 шин, при старте вулканизации появился дефект 203 /204. Первые 21 шина сварены без вакуума, результат, 13шин с дефектом. После включения Контейнерного вакуума было свулканизированно 29 шин, 203/204 дефект не проявился. Рекомендуется внести в спецификацию вулканизации контейнерный вакуум, (время 60сек / высота 5мм.) 782 дефект - контур сырой шины с пресс-формой не соприкасается.
2026-09-25 | NW00 | 782 | облой на протекторе | 782 облой на протекторе - GT VS MOLD=OK во вложении. L-RG контур боковин во вложении/Запрос на обновление ККТ во вложении(добавили SQ).
2026-09-25 | NW88 | 207 | недопрессовка по носку борта | Массу шины необходимо скорректировать (10970->10890),т.к. Масса протектора получилась меньше спецификации на 40гр./м BTK-смещение протектора. L-RG-запросить актуальное значение в ККТ. RFV-необходимо собрать несколько спецификаций:(см.Вложение) 1. Перенести начало спирали 270->310 2.Сделать полностью закрытую зону спирали(начало и конец в одном месте) 3. Переместить стык каркаса каркаса 110->200. 782 дефект-контур сырой шины относительно пресс-формы ОК. 207 дефект-Предлагается увеличить обьём в зоне AGS.
2026-09-26 | NW28 | 782 | облой на протекторе | 1) 782 - контур шины в прессформе во вложении. 2) Запрос значений CSA по результатам УП 3) Для улучшения RFV на очередной сборке собрать несколько шин с: - измененным положением старта наложения SPL - измененным положением старта наложения первого каркаса
2026-09-27 | NW10 | 203 | недопрессовка на боковине | 1) После применения параметров на вулканизации: - формовка 40.100.100 - В спейсер 290 мм - контейнерный вакуум 30 сек. 10 мм 203 дефект не возникал. 2) Отдать самую легкую шину на CSA, после получения результатов, принять за спецификацию среднее значение по весу.
2026-09-28 | NW30 | 207 | недопрессовка по носку борта | 207 недопрессовка по носку борта- в качестве контрмеры предлагаем использовать новый контур боковин ST-269AC 782 облой на протекторе- (GT vs MOLD)=OK во вложении. Пункт SW- проверить актуальную толщину SW
2026-09-29 | NW20 | - | На УП дефектов нет | CB/SB-Актуализировать значения (при необходимости). SW1-Смещён Split с одной стороны в протекторе. T- cмещён Cap в протекторе.
2026-09-30 | NW68 | 406 | трещина по носку борта | 406-Настройка допинга Для проверки эффективности против 203 дефекта использовались боковины: ST-258BA ( 48 ШИН) - РЕЗУЛЬТАТ ОК (ДАННЫЕ ПРИЛОЖЕНЫ) ST-258BB - ПО СПЕЦИФИКАЦИИ - РЕЗУЛЬТАТ -ОК RFV- на основании данных (графики приложены) производственный фактор
2026-10-01 | NW29 | 503 | поверхностный пузырь в зоне борта | 1) Проблемы с весом связаны с просадкой контура протектора (во вложении). Была выпущена новая ревизия спецификации протектора на участке экструзии с доработкой центральной части контура (без die теста). 2) Для предотвращения возникновения 503 дефекта, есть возможность изменить ширину чафера с 50мм на 60мм. 3) Для предотвращения 203 дефекта был включен вакуум 20 сек. 4) Значения CSA будут запрашиваться на основании значений полученных после повторного CSA с доработанным контуром протектора (из пункта 1).
2026-10-05 | NW49 | - | На УП дефектов нет | -
2026-10-07 | NW08 | 204 | недопрессовка по борту | 1) После "прозванивания" и чистки евроклапанов ультразвуком, было свулканизировано 439 шин. Дефект 203/214 больше не возникал. 2) Для улучшения по однородности RFV предлагается: - В процессе сборки выяснить, где находится открытая (SPL) зона и закрыть ее. - Cместить угод снятия/наложения каркасного и BT браслета на 150 градутов, что бы баркод шины находился между стыком IL и BP 3) 782 дефект - для предотвращения увеличить ширину полной формовки на второй стадии сборки + уменьшить окружность BT. 4) 207/204 - добавить объем в зону AGS (контур во вложении)
2026-10-08 | NW48 | 782 | облой на протекторе | 782дефект- Контур сырой шины входит в пресс-форму.(Контур во вложении) для предотвращения 782 дефекта можно попробовать увеличить ширину полной формовки на второй стадии сборки + уменьшить окружность BT. Для улучшения по однородности RFV предлагается: - В процессе сборки выяснить, где находится открытая (SPL) зона и закрыть ее. - Cместить угол снятия/наложения каркасного и BT браслета на 150 градутов, что бы баркод шины находился между стыком IL и BP Пункты CB/SB-NG (актуальные контура со стадий ОП и УП во вложении)
2026-10-09 | NW18 | - | На УП дефектов нет | -
2026-10-13 | CS09 | 522 | расслоение на боковине | Пункт P1/P2: Был произведён Retest 22 дефект-скорее всего шина залётная(График приагается) 522 дефект-(контур боковины прилагается)
2026-10-19 | FS36 |  | #N/A
2026-10-20 | FS46 |  | #N/A
2026-10-21 | GT50 |  | #N/A
2026-10-21 | FS77 |  | #N/A
2026-10-22 | FS55 |  | #N/A
#N/A
#N/A
#N/A
#N/A
#N/A
#N/A
#N/A
#N/A
#N/A
#N/A
#N/A
#N/A
#N/A
#N/A
#N/A
#N/A
#N/A
#N/A
#N/A
#N/A
#N/A
#N/A
#N/A
#N/A
#N/A
#N/A
#N/A
#N/A
#N/A
#N/A
#N/A
#N/A
#N/A
#N/A
#N/A
#N/A
#N/A
#N/A
#N/A
#N/A
#N/A
#N/A
#N/A
#N/A
#N/A
#N/A
#N/A
#N/A
#N/A
#N/A
#N/A
#N/A
#N/A
#N/A
#N/A
#N/A
#N/A
#N/A
#N/A
#N/A
#N/A
#N/A
#N/A
#N/A
#N/A
#N/A
#N/A
#N/A
#N/A
#N/A
#N/A
#N/A
#N/A
#N/A
#N/A
#N/A
#N/A
#N/A
#N/A
#N/A
#N/A
#N/A
#N/A
#N/A
#N/A
#N/A
#N/A
#N/A
#N/A
#N/A
#N/A
#N/A
#N/A
#N/A
#N/A
#N/A
#N/A
#N/A
#N/A
#N/A
#N/A
#N/A
#N/A
#N/A
#N/A
#N/A
#N/A
#N/A
#N/A
#N/A
#N/A
#N/A
#N/A
#N/A
#N/A
#N/A
#N/A
#N/A
#N/A
#N/A
#N/A
#N/A
#N/A
#N/A
#N/A
#N/A
#N/A
#N/A
#N/A
#N/A
#N/A
#N/A
#N/A
#N/A
#N/A
#N/A
#N/A
#N/A
#N/A
#N/A
#N/A
#N/A
#N/A
#N/A
#N/A
#N/A
#N/A
#N/A
#N/A
#N/A
#N/A
#N/A
#N/A
#N/A
#N/A
#N/A
#N/A
#N/A
#N/A
#N/A
#N/A
#N/A
#N/A
#N/A
#N/A
#N/A
#N/A
#N/A
#N/A
#N/A
#N/A
#N/A
#N/A
#N/A
#N/A
#N/A
#N/A
#N/A
#N/A
#N/A
#N/A
#N/A
#N/A
#N/A
#N/A
#N/A
#N/A
#N/A
#N/A
#N/A
#N/A
#N/A
#N/A
#N/A
#N/A
#N/A
#N/A
#N/A
#N/A
#N/A
#N/A
#N/A
#N/A
#N/A
#N/A
#N/A
#N/A
#N/A
#N/A
#N/A
#N/A
#N/A
#N/A
#N/A
#N/A
#N/A
#N/A
#N/A
#N/A
#N/A
#N/A
#N/A
#N/A
#N/A
#N/A
#N/A
#N/A
#N/A
#N/A
#N/A
#N/A
#N/A
#N/A
#N/A
#N/A
#N/A
#N/A
#N/A
#N/A
#N/A
#N/A
#N/A
#N/A
#N/A
#N/A
#N/A
#N/A
#N/A
#N/A
#N/A
#N/A
#N/A
#N/A
#N/A
#N/A
#N/A
#N/A
#N/A
#N/A
#N/A
#N/A
#N/A
#N/A
#N/A
#N/A
#N/A
#N/A
#N/A
#N/A
#N/A
#N/A
#N/A
#N/A
#N/A
#N/A
#N/A
#N/A
#N/A
#N/A
#N/A
#N/A
#N/A
#N/A
#N/A
#N/A
#N/A
#N/A
#N/A
#N/A
#N/A
#N/A
#N/A
#N/A
#N/A
#N/A
#N/A
#N/A
#N/A
#N/A
#N/A
#N/A
#N/A
#N/A
#N/A
#N/A
#N/A
#N/A
#N/A
#N/A
#N/A
#N/A
#N/A
#N/A
#N/A
#N/A
#N/A
#N/A
#N/A
#N/A
#N/A
#N/A
#N/A
#N/A
#N/A
#N/A
#N/A
#N/A
#N/A
#N/A
#N/A
#N/A
#N/A
#N/A
#N/A
#N/A
#N/A
#N/A
#N/A
#N/A
#N/A
#N/A
#N/A
#N/A
#N/A
#N/A
#N/A
#N/A
#N/A
#N/A
#N/A
#N/A
#N/A
#N/A
#N/A
#N/A
#N/A
#N/A
#N/A
#N/A
#N/A
#N/A
#N/A
#N/A
#N/A
#N/A
#N/A
#N/A
#N/A
#N/A
#N/A
#N/A
#N/A
#N/A
#N/A
#N/A
#N/A
#N/A
#N/A
#N/A
#N/A
#N/A
#N/A
#N/A
#N/A
#N/A
#N/A
#N/A
#N/A
#N/A
#N/A
#N/A
#N/A
#N/A
#N/A
#N/A
#N/A
#N/A
#N/A
#N/A
#N/A
#N/A
#N/A
#N/A
#N/A
#N/A
#N/A
#N/A
#N/A
#N/A
#N/A
#N/A
#N/A
#N/A
#N/A
#N/A
#N/A
#N/A
#N/A
#N/A
#N/A
#N/A
#N/A
#N/A
#N/A
#N/A
#N/A
#N/A
#N/A
#N/A
#N/A
#N/A
#N/A
#N/A
#N/A
#N/A
#N/A
#N/A
#N/A
#N/A
#N/A
#N/A
#N/A
#N/A
#N/A
#N/A
#N/A
#N/A
#N/A
#N/A
#N/A
#N/A
#N/A
#N/A
#N/A
#N/A
#N/A
#N/A
#N/A
#N/A
#N/A
#N/A
#N/A
#N/A
#N/A
#N/A
#N/A
#N/A
#N/A
#N/A
#N/A
#N/A
#N/A
#N/A
#N/A
#N/A
#N/A
#N/A
#N/A
#N/A
#N/A
#N/A
#N/A
#N/A
#N/A
#N/A
#N/A
#N/A
#N/A
#N/A
#N/A
#N/A
#N/A
#N/A
#N/A
#N/A
#N/A
#N/A
#N/A
#N/A
#N/A
#N/A
#N/A
#N/A
#N/A
#N/A
#N/A
#N/A
#N/A
#N/A
#N/A
#N/A
#N/A
#N/A
#N/A
#N/A
#N/A
#N/A
#N/A
#N/A
#N/A
#N/A
#N/A
#N/A
#N/A
#N/A
#N/A
#N/A
#N/A
#N/A
#N/A
#N/A
#N/A
#N/A
#N/A
#N/A
#N/A
#N/A
#N/A
#N/A
#N/A
#N/A
#N/A
#N/A
#N/A
#N/A
#N/A
#N/A
#N/A
#N/A
#N/A
#N/A
#N/A
#N/A
#N/A
#N/A
#N/A
#N/A
#N/A
#N/A
#N/A
#N/A
#N/A
#N/A
#N/A
#N/A
#N/A
#N/A
#N/A
#N/A
#N/A
#N/A
#N/A
#N/A
#N/A
#N/A
#N/A
#N/A
#N/A
#N/A
#N/A
#N/A
#N/A
#N/A
#N/A
#N/A
#N/A
#N/A
#N/A
#N/A
#N/A
#N/A
#N/A
#N/A
#N/A
#N/A
#N/A
#N/A
#N/A
#N/A
#N/A
#N/A
#N/A
#N/A
#N/A
#N/A
#N/A
#N/A
#N/A
#N/A
#N/A
#N/A
#N/A
#N/A
#N/A
#N/A
#N/A
#N/A
#N/A
#N/A
#N/A
#N/A
#N/A
#N/A
#N/A
#N/A
#N/A
#N/A
#N/A
#N/A
#N/A
#N/A
#N/A
#N/A
#N/A
#N/A
#N/A
#N/A
#N/A
#N/A
#N/A
#N/A
#N/A
#N/A
#N/A
#N/A
#N/A
#N/A
#N/A
#N/A
#N/A
#N/A
#N/A
#N/A
#N/A
#N/A
#N/A
#N/A
#N/A
#N/A
#N/A
#N/A
#N/A
#N/A
#N/A
#N/A
#N/A
#N/A
#N/A
#N/A
#N/A
#N/A
#N/A
#N/A
#N/A
#N/A
#N/A
#N/A
#N/A
#N/A
#N/A
#N/A
#N/A
#N/A
#N/A
#N/A
#N/A
#N/A
#N/A
#N/A
#N/A
#N/A
#N/A
#N/A
#N/A
#N/A
#N/A
#N/A
#N/A
#N/A
#N/A
#N/A
#N/A
#N/A
#N/A
#N/A
#N/A
#N/A
#N/A
#N/A
#N/A
#N/A
#N/A
#N/A
#N/A
#N/A
#N/A
#N/A
#N/A
#N/A
#N/A
#N/A
#N/A
#N/A
#N/A
#N/A
#N/A
#N/A
#N/A
#N/A
#N/A
#N/A
#N/A
#N/A
#N/A
#N/A
#N/A
#N/A
#N/A
#N/A
#N/A
#N/A
#N/A
#N/A
#N/A
#N/A
#N/A
#N/A
#N/A
#N/A
#N/A
#N/A
#N/A
#N/A
#N/A
#N/A
#N/A
#N/A
#N/A
#N/A
#N/A
#N/A
#N/A
#N/A
#N/A
#N/A
#N/A
#N/A
#N/A
#N/A
#N/A
#N/A
#N/A
#N/A
#N/A
#N/A
#N/A
#N/A
#N/A
#N/A
#N/A
#N/A
#N/A
#N/A
#N/A
#N/A
#N/A
#N/A
#N/A
#N/A
#N/A
#N/A
#N/A
#N/A
#N/A
#N/A
#N/A
#N/A
#N/A
#N/A
#N/A
#N/A
#N/A
#N/A
#N/A
#N/A
#N/A
#N/A
#N/A
#N/A
#N/A
#N/A
#N/A
#N/A
#N/A
#N/A
#N/A
#N/A
#N/A
#N/A
#N/A
#N/A
#N/A
#N/A
#N/A
#N/A
#N/A
#N/A
#N/A
#N/A
#N/A
#N/A
#N/A
#N/A
#N/A
#N/A
#N/A
#N/A
#N/A
#N/A
#N/A
#N/A
#N/A
#N/A
#N/A
#N/A
#N/A
#N/A
#N/A
#N/A
#N/A
#N/A
#N/A
#N/A
#N/A
#N/A
#N/A
#N/A
#N/A
#N/A
#N/A
#N/A
#N/A
#N/A
#N/A
#N/A
#N/A
#N/A
#N/A
#N/A
#N/A
#N/A
#N/A
#N/A
#N/A
#N/A
#N/A
#N/A
#N/A
#N/A
#N/A
#N/A
#N/A
#N/A
#N/A
#N/A
#N/A
#N/A
#N/A
#N/A
#N/A
#N/A
#N/A
#N/A
#N/A
#N/A
#N/A
#N/A
#N/A
#N/A
#N/A
#N/A
#N/A
#N/A
#N/A
#N/A
#N/A
#N/A
#N/A
#N/A
#N/A
#N/A
#N/A
#N/A
#N/A
#N/A
#N/A
#N/A
#N/A
#N/A
#N/A
#N/A
#N/A
#N/A
#N/A
#N/A
#N/A
#N/A
#N/A
#N/A
#N/A
#N/A
#N/A
#N/A
#N/A
#N/A
#N/A
#N/A
#N/A
#N/A
#N/A
#N/A
#N/A
#N/A
#N/A
#N/A
#N/A
#N/A
#N/A
#N/A
#N/A
#N/A
#N/A
#N/A
#N/A
#N/A
#N/A
#N/A
#N/A
#N/A
#N/A
#N/A
#N/A
#N/A
#N/A
#N/A
#N/A
#N/A
#N/A
#N/A
#N/A
#N/A
#N/A
#N/A
#N/A
#N/A
#N/A
#N/A
#N/A
#N/A
#N/A
#N/A
#N/A
#N/A
#N/A
#N/A
#N/A
#N/A
#N/A
#N/A
#N/A
#N/A
#N/A
#N/A
#N/A
#N/A
#N/A
#N/A
#N/A
#N/A
#N/A
#N/A
#N/A
#N/A
#N/A
#N/A
#N/A
#N/A
#N/A
#N/A
#N/A
#N/A
#N/A
#N/A
#N/A
#N/A
#N/A
#N/A
#N/A
#N/A
#N/A
#N/A
#N/A
#N/A
#N/A
#N/A
#N/A
#N/A
#N/A
#N/A
#N/A
#N/A
#N/A
#N/A
#N/A
#N/A
#N/A
#N/A
#N/A
#N/A
#N/A
#N/A
#N/A
#N/A
#N/A
#N/A
#N/A
#N/A
#N/A
#N/A
#N/A
#N/A
#N/A
#N/A
#N/A
#N/A
#N/A
#N/A
#N/A
#N/A
#N/A
#N/A
#N/A
#N/A
#N/A
#N/A
#N/A
#N/A
#N/A
#N/A
#N/A
#N/A
#N/A
#N/A
#N/A
#N/A
#N/A
#N/A
#N/A
#N/A
#N/A
#N/A
#N/A
#N/A
#N/A
#N/A
#N/A
#N/A
#N/A
#N/A
#N/A
#N/A
#N/A
#N/A
#N/A
#N/A
#N/A
#N/A
#N/A
#N/A
#N/A
#N/A
#N/A
#N/A
#N/A
#N/A
#N/A
#N/A
#N/A
#N/A
#N/A
#N/A
#N/A
#N/A
#N/A
#N/A
#N/A
#N/A
#N/A
#N/A
#N/A
#N/A
#N/A
#N/A
#N/A
#N/A
#N/A
#N/A
#N/A
#N/A
#N/A
#N/A
#N/A
#N/A
#N/A
#N/A
#N/A
#N/A
#N/A
#N/A
#N/A
#N/A
#N/A
#N/A
#N/A
#N/A
#N/A
#N/A
#N/A
#N/A
#N/A
#N/A
#N/A
#N/A
#N/A
#N/A
#N/A
#N/A
#N/A
#N/A
#N/A
#N/A
#N/A
#N/A
#N/A
#N/A
#N/A
#N/A
#N/A
#N/A
#N/A
#N/A
#N/A
#N/A
#N/A
#N/A
#N/A
#N/A
#N/A
#N/A
#N/A
#N/A
#N/A
#N/A
#N/A
#N/A
#N/A
#N/A
#N/A
#N/A
#N/A
#N/A
#N/A
#N/A
#N/A
#N/A
#N/A
#N/A
#N/A
#N/A
#N/A
#N/A
#N/A
#N/A
#N/A
#N/A
#N/A
#N/A
#N/A
#N/A
#N/A
#N/A
#N/A
#N/A
#N/A
#N/A
#N/A
#N/A
#N/A
#N/A
#N/A
#N/A
#N/A
#N/A
#N/A
#N/A
#N/A
#N/A
#N/A
#N/A
#N/A
#N/A
#N/A
#N/A
#N/A
#N/A
#N/A
#N/A
#N/A
#N/A
#N/A
#N/A
#N/A
#N/A
#N/A
#N/A
#N/A
#N/A
#N/A
#N/A
#N/A
#N/A
#N/A
#N/A
#N/A
#N/A
#N/A
#N/A
#N/A
#N/A
#N/A
#N/A
#N/A
#N/A
#N/A
#N/A
#N/A
#N/A
#N/A
#N/A
#N/A
#N/A
#N/A
#N/A
#N/A
#N/A
#N/A
#N/A
#N/A
#N/A
#N/A
#N/A
#N/A
#N/A
#N/A
#N/A
#N/A
#N/A
#N/A
#N/A
#N/A
#N/A
#N/A
#N/A
#N/A
#N/A
#N/A
#N/A
#N/A
#N/A
#N/A
#N/A
#N/A
#N/A
#N/A
#N/A
#N/A
#N/A
#N/A
#N/A
#N/A
#N/A
#N/A
#N/A
#N/A
#N/A
#N/A
#N/A
#N/A
#N/A
#N/A
#N/A
#N/A
#N/A
#N/A
#N/A
#N/A
#N/A
#N/A
#N/A
#N/A
#N/A
#N/A
#N/A
#N/A
#N/A
#N/A
#N/A
#N/A
#N/A
#N/A
#N/A
#N/A
#N/A
#N/A
#N/A
#N/A
#N/A
#N/A
#N/A
#N/A
#N/A
#N/A
#N/A
#N/A
#N/A
#N/A
#N/A
#N/A
#N/A
#N/A
#N/A
#N/A
#N/A
#N/A
#N/A
#N/A
#N/A
#N/A
#N/A
#N/A
#N/A
#N/A
#N/A
#N/A
#N/A
#N/A
#N/A
#N/A
#N/A
#N/A
#N/A
#N/A
#N/A
#N/A
#N/A
#N/A
#N/A
#N/A
#N/A
#N/A
#N/A
#N/A
#N/A
2026-09-10 | EC15 | 581 | пузырь в гермослое |  |  | было давление на фиксаторах борта 0.4/0.5 установили 0.3/0.4

## Содержание
Содержание:
| 200 | недопрессовка на короне - PSR | 3
| 201 | недопрессовка на плече | 4
| 202 | недопрессовка на декор.линии | 5
| 203 | недопрессовка на боковине | 6
| 204 | недопрессовка по борту | 7
| 205 | недопрессовка на пятке | 8
| 206 | недопрессовка на основании | 9
| 207 | недопрессовка по носку борта | 10
| 208 | недопрессовка на внутренней поверхности | 11
| 209 | недопрессовка на стыке протектора - PSR | 12
| 210 | недопрессовка на стыке боковины | 13
| 211 | недопрессовка из-за силикона | 14
| 212 | недопрессовка боковины из-за забитых воздухоотводящих отверстий | 15
| 213 | недопрессовка по краям шашек протектора | 16
| 214 | недопрессовка буквенных обозначений | 17
| 215 | недопрессовка на короне - PXR | 18
| 216 | недопрессовка на стыке протектора - PXR | 19
| 217 | ямки между блоками протектора/недопрессовки | 20
| 400 | трещина на плече | 21
| 401 | трещина на боковине | 22
| 402 | трещина на бортовом кольце | 23
| 403 | трещина корда | 24
| 404 | трещина на гермослое | 25
| 405 | др. трещины | 26
| 406 | трещина по носку борта | 27
| 407 | трещина на ручном стыке каркаса | 28
| 500 | поверхностный пузырь на короне - PSR | 29
| 501 | поверхностный пузырь на плече | 30
| 502 | поверхностный пузырь на боковине | 31
| 503 | поверхностный пузырь в зоне борта | 32
| 504 | поверхностный пузырь на основании борта | 33
| 520 | расслоение на короне - PSR | 34
| 521 | расслоение на плече | 35
| 522 | расслоение на боковине | 36
| 523 | расслоение в зоне борта | 37
| 524 | расслоение на стыке боковины | 38
| 525 | др. расслоение | 39
| 550 | воздух в каркасе в области короны | 40
| 551 | воздух в каркасе в области плеча | 41
| 552 | воздух в каркасе на боковине | 42
| 553 | воздух в каркасе в области борта | 43
| 580 | воздух на текстильной бортовой ленте | 44
| 581 | пузырь в гермослое | 45
| 582 | воздух в др. слоях | 46
| 583 | пузырь на буквенном обозначении | 47
| 584 | отслоение гермослоя | 48
| 585 | поверхностный пузырь на короне - PXR | 49
| 586 | расслоение на короне - PXR | 50
| 700 | трещина стыка гермослоя | 51
| 701 | открытый стык каркаса (на сборке) | 52
| 702 | утолщение стыка гермослоя | 53
| 703 | выход корда по внутренней поверхности | 54
| 704 | смещение бортового наполнителя | 55
| 705 | выход проволоки на внутренний слой | 56
| 706 | утолщение на внутренней поверхности | 57
| 707 | содранный гермослой | 58
| 708 | неоднородность по толщине внутренней поверхности | 59
| 709 | выход нити компонента в зоне стыка | 60
| 710 | открытый стык гермослоя | 61
| 711 | открытый стык боковины | 62
| 712 | открытый стык бортового наполнителя | 63
| 713 | шероховатый гермослой | 64
| 714 | складки на гермослое | 65
| 715 | складки на каркасе (продольная, как стык) | 66
| 716 | другие складки | 67
| 717 | содранный C.Ch | 68
| 718 | складка брекера | 69
| 719 | несоответствующий ремонт (Сборка) | 70
| 720 | загиб брекера | 71
| 721 | несоответствия брекера | 72
| 722 | спаренный корд | 73
| 723 | деформация шины из-за перетяжки спир. слоя | 74
| 724 | другие несоответствия внутренней поверхности | 75
| 725 | складки на каркасе (поперечная) | 76
| 726 | открытый стык каркаса (на предпроцессах) | 77
| 727 | диагональный стык каркаса | 78
| 740 | смещение центральной линии протектора | 79
| 741 | трещина, скол короны - PSR | 80
| 742 | уступы по короне, горизонтальное смещение | 81
| 743 | деформация короны | 82
| 744 | закус короны | 83
| 745 | несоответствие ID линий | 84
| 746 | загрязнение ID линий | 85
| 747 | наклон блоков шашек короны | 86
| 748 | расширение ламелей | 87
| 749 | следы от перфорирующего устройства | 88
| 750 | несоответствие центральной линии | 89
| 751 | несоответствие маркировки протектора | 90
| 752 | выход корда на основании борта | 91
| 753 | слипание ламелей (PXR) | 92
| 754 | сколы/трещины в области ламели (PXR) | 93
| 770 | неправильная форма бортового кольца | 94
| 771 | деформация борта | 95
| 772 | неправильная толщина борта | 96
| 773 | гребень по носку борта (облой) | 97
| 774 | смещение центра бортового кольца | 98
| 775 | выход корда в зоне борта | 99
| 776 | трещина, скол борта | 100
| 777 | излом борта по внутренней поверхности | 101
| 778 | ступенчатость бортового кольца | 102
| 779 | изгиб бортового наполнителя | 103
| 780 | утолщение стыка борта (бортового наполнителя) | 104
| 781 | смещение края "протектор/боковина" | 105
| 782 | облой на протекторе | 106
| 783 | облой на боковине | 107
| 784 | повреждение или отсутствие ламелей | 108
| 785 | открытый стык протектора | 109
| 786 | открытый стык резиновой бортовой ленты | 110
| 787 | увеличение стыка каркаса | 111
| 788 | открытый стык брекера | 112
| 789 | увеличение стыка брекера | 113
| 790 | отклонения при намотке спирального слоя | 114
| 791 | выход корда на протектор | 115
| 792 | облой по линии обода | 116
| 793 | трещина, скол короны - PXR | 117
| 794 | волнообразная неровность на поверхности боковины | 118

## 3
200 недопрессовка на короне - PSR
Фото дефекта (пример) | Причины дефекта | Меры, которые необходимо принять | Комментарии
Спецификация
Участок резки и экструзии
Участок сборки и вулканизации

## 4
201 недопрессовка на плече
Фото дефекта (пример) | Причины дефекта | Меры, которые необходимо принять | Комментарии
Спецификация
Участок резки и экструзии
Участок сборки и вулканизации

## 5
202 недопрессовка на декор.линии
Фото дефекта (пример) | Причины дефекта | Меры, которые необходимо принять | Комментарии
Спецификация
Участок резки и экструзии
Участок сборки и вулканизации

## 6
203 недопрессовка на боковине
Фото дефекта (пример) | Причины дефекта |  | Меры, которые необходимо принять | Комментарии
Спецификация
Участок резки и экструзии
| Участок сборки и вулканизации | 1)недостаточный объем резины на месте дефекта 2) отсутствие необходимых вент отверстий на месте дефекта | 1) Проверить SW на соответствие толщин со спецификацией. Обозначить дефект на сыром контуре SW, изменить толщину SW на месте дефекта

## 7
204 недопрессовка по борту
Фото дефекта (пример) | Причины дефекта | Меры, которые необходимо принять | Комментарии
Спецификация
Участок резки и экструзии
Участок сборки и вулканизации

## 8
205 недопрессовка на пятке
Фото дефекта (пример) | Причины дефекта | Меры, которые необходимо принять | Комментарии
Спецификация
Участок резки и экструзии
Участок сборки и вулканизации

## 9
206 недопрессовка на основании
Фото дефекта (пример) | Причины дефекта | Меры, которые необходимо принять | Комментарии
Спецификация
Участок резки и экструзии
Участок сборки и вулканизации

## 10
207 недопрессовка по носку борта
Фото дефекта (пример) | Причины дефекта |  | Меры, которые необходимо принять | Комментарии
Спецификация
Участок резки и экструзии
| Участок сборки и вулканизации | 1)недостаточный объем резины под бортом 2) некорректная установка боковин на сборке, AGS =5mm и более | 1) Увеличить обьем резины под бортом за счет добавления доп SQ или увеличения толщин Ags в SW 2) установить боковины по спецификации, проверить смещение после наложения предсборки каркаса с гермослоем на сборке, отрегулировать соотношение скоростей и расстояние отодвижения конвейера

## 11
208 недопрессовка на внутренней поверхности
Фото дефекта (пример) | Причины дефекта | Меры, которые необходимо принять | Комментарии
Спецификация
Участок резки и экструзии
Участок сборки и вулканизации

## 12
209 недопрессовка на стыке протектора - PSR
Фото дефекта (пример) | Причины дефекта | Меры, которые необходимо принять | Комментарии
Спецификация
Участок резки и экструзии
Участок сборки и вулканизации

## 13
210 недопрессовка на стыке боковины
Фото дефекта (пример) | Причины дефекта |  | Меры, которые необходимо принять | Комментарии
Спецификация
Участок резки и экструзии
| Участок сборки и вулканизации | Недостаточная величина стыка боковин

## 14
211 недопрессовка из-за силикона
Фото дефекта (пример) | Причины дефекта |  | Меры, которые необходимо принять | Комментарии
Спецификация
Участок резки и экструзии
| Участок сборки и вулканизации | Проверить на загрязнение силиконом пресс-формы | Устранить загрязнение

## 15
212 недопрессовка боковины из-за забитых воздухоотводящих отверстий
Фото дефекта (пример) | Причины дефекта | Меры, которые необходимо принять | Комментарии
Спецификация
Участок резки и экструзии
Участок сборки и вулканизации

## 16
213 недопрессовка по краям шашек протектора
Фото дефекта (пример) | Причины дефекта | Меры, которые необходимо принять | Комментарии
Спецификация
Участок резки и экструзии
Участок сборки и вулканизации

## 17
214 недопрессовка буквенных обозначений
Фото дефекта (пример) | Причины дефекта |  | Меры, которые необходимо принять | Комментарии
Спецификация
Участок резки и экструзии
| Участок сборки и вулканизации | Недостаток объема резины , отсутствие вент отверстий в зоне дефекта | Проверка контура боковин , проверка наличия вент отвертий в зоне дефекта

## 18
215 недопрессовка на короне - PXR
Фото дефекта (пример) | Причины дефекта | Меры, которые необходимо принять | Комментарии
Спецификация
Участок резки и экструзии
Участок сборки и вулканизации

## 19
216 недопрессовка на стыке протектора - PXR
Фото дефекта (пример) | Причины дефекта | Меры, которые необходимо принять | Комментарии
Спецификация
Участок резки и экструзии
Участок сборки и вулканизации

## 20
217 ямки между блоками протектора/недопрессовки
Фото дефекта (пример) | Причины дефекта | Меры, которые необходимо принять | Комментарии
Спецификация
Участок резки и экструзии
Участок сборки и вулканизации

## 21
400 трещина на плече
Фото дефекта (пример) | Причины дефекта | Меры, которые необходимо принять | Комментарии
Спецификация
Участок резки и экструзии
Участок сборки и вулканизации

## 22
401 трещина на боковине
Фото дефекта (пример) | Причины дефекта | Меры, которые необходимо принять | Комментарии
Спецификация
Участок резки и экструзии
Участок сборки и вулканизации

## 23
402 трещина на бортовом кольце
Фото дефекта (пример) | Причины дефекта | Меры, которые необходимо принять | Комментарии
Спецификация
Участок резки и экструзии
Участок сборки и вулканизации

## 24
403 трещина корда
Фото дефекта (пример) | Причины дефекта | Меры, которые необходимо принять | Комментарии
Спецификация
Участок резки и экструзии
Участок сборки и вулканизации

## 25
404 трещина на гермослое
Фото дефекта (пример) | Причины дефекта |  | Меры, которые необходимо принять | Комментарии
Спецификация
Участок резки и экструзии
| Участок сборки и вулканизации | 1)Некачественный рез гермослоя на сборке. 2)Некачественный стык гермослоя. 3)Черезмерное количество нанесенного допинга | Произвести проверку по всем пунктам со стыком гермослоя

## 26
405 др. трещины
Фото дефекта (пример) | Причины дефекта | Меры, которые необходимо принять | Комментарии
Спецификация
Участок резки и экструзии
Участок сборки и вулканизации

## 27
406 трещина по носку борта
Фото дефекта (пример) | Причины дефекта |  | Меры, которые необходимо принять | Комментарии
Спецификация
Участок резки и экструзии
| Участок сборки и вулканизации | 1)Большой объем резины в носке борта 2) Проблемы в нанесении допинга | 1)проверить натяжение каркаса в шине 2)проверить настройки нанесения допинга

## 28
407 трещина на ручном стыке каркаса
Фото дефекта (пример) | Причины дефекта | Меры, которые необходимо принять | Комментарии
Спецификация
Участок резки и экструзии
Участок сборки и вулканизации

## 29
500 поверхностный пузырь на короне - PSR
Фото дефекта (пример) | Причины дефекта | Меры, которые необходимо принять | Комментарии
Спецификация
Участок резки и экструзии
Участок сборки и вулканизации

## 30
501 поверхностный пузырь на плече
Фото дефекта (пример) | Причины дефекта | Меры, которые необходимо принять | Комментарии
Спецификация
Участок резки и экструзии
Участок сборки и вулканизации

## 31
502 поверхностный пузырь на боковине
Фото дефекта (пример) | Причины дефекта | Меры, которые необходимо принять | Комментарии
Спецификация
Участок резки и экструзии
Участок сборки и вулканизации

## 32
503 поверхностный пузырь в зоне борта
Фото дефекта (пример) | Причины дефекта |  | Меры, которые необходимо принять | Комментарии
Спецификация
Участок резки и экструзии
| Участок сборки и вулканизации | 1) Проверить месторасположение дефекта взависимости от вакумных отверстий 2)плохая прикатка USR роликами 3)плохая прикатка SW на формующем барабане | 1) В зависимости от формы боковин подобрать бандаж и спейсер, чтобы исключить неровности и резкие перепады после наложения боковин. 2)Необходимо проверить и по необходимости настроить прикатку USR роликов в зоне дефекта. 3)Настроить midle stop прикатку в зоне дефекта.

## 33
504 поверхностный пузырь на основании борта
Фото дефекта (пример) | Причины дефекта |  | Меры, которые необходимо принять | Комментарии
Спецификация
Участок резки и экструзии
| Участок сборки и вулканизации | Недостаток объема резины,неправильное расположение SQ на каркасе, некачественный стык CCh, дефекты на кольце, наненсение допинга на борт. | Добавить или расширить BSQ каркаса, проверить стыки IL, ССh ,SW

## 34
520 расслоение на короне - PSR
Фото дефекта (пример) | Причины дефекта | Меры, которые необходимо принять | Комментарии
Спецификация
Участок резки и экструзии
Участок сборки и вулканизации

## 35
521 расслоение на плече
Фото дефекта (пример) | Причины дефекта |  | Меры, которые необходимо принять | Комментарии
Спецификация
Участок резки и экструзии
| Участок сборки и вулканизации | Проверить прикатку в зоне дефекта

## 36
522 расслоение на боковине
Фото дефекта (пример) | Причины дефекта | Меры, которые необходимо принять | Комментарии
Спецификация
Участок резки и экструзии
Участок сборки и вулканизации

## 37
523 расслоение в зоне борта
Фото дефекта (пример) | Причины дефекта | Меры, которые необходимо принять | Комментарии
Спецификация
Участок резки и экструзии
Участок сборки и вулканизации

## 38
524 расслоение на стыке боковины
Фото дефекта (пример) | Причины дефекта | Меры, которые необходимо принять | Комментарии
Спецификация
Участок резки и экструзии
Участок сборки и вулканизации

## 39
525 др. расслоение
Фото дефекта (пример) | Причины дефекта | Меры, которые необходимо принять | Комментарии
Спецификация
Участок резки и экструзии
Участок сборки и вулканизации

## 40
550 воздух в каркасе в области короны
Фото дефекта (пример) | Причины дефекта | Меры, которые необходимо принять | Комментарии
Спецификация
Участок резки и экструзии
Участок сборки и вулканизации

## 41
551 воздух в каркасе в области плеча
Фото дефекта (пример) | Причины дефекта | Меры, которые необходимо принять | Комментарии
Спецификация
Участок резки и экструзии
Участок сборки и вулканизации

## 42
552 воздух в каркасе на боковине
Фото дефекта (пример) | Причины дефекта |  | Меры, которые необходимо принять | Комментарии
Спецификация
Участок резки и экструзии
| Участок сборки и вулканизации | 1)Неправильно подобранный бандаж и спейсер на KB барабане 2)плохая прикатка USR роликами 3)плохая прикатка SW на формующем барабане | 1) В зависимости от формы боковин подобрать бандаж и спейсер, чтобы исключить неровности и резкие перепады после наложения боковин. 2)Необходимо проверить и по необходимости настроить прикатку USR роликов в зоне дефекта. 3)Настроить midle stop прикатку в зоне дефекта.

## 43
553 воздух в каркасе в области борта

## 44
580 воздух на текстильной бортовой ленте

## 45
581 пузырь в гермослое
Фото дефекта (пример) | Причины дефекта | Меры, которые необходимо принять | Комментарии
Спецификация
Участок резки и экструзии
Участок сборки и вулканизации

## 46
582 воздух в др. слоях

## 47
583 пузырь на буквенном обозначении
Фото дефекта (пример) | Причины дефекта | Меры, которые необходимо принять | Комментарии
Спецификация
Участок резки и экструзии
Участок сборки и вулканизации

## 48
584 отслоение гермослоя
Фото дефекта (пример) | Причины дефекта | Меры, которые необходимо принять | Комментарии
Спецификация
Участок резки и экструзии
Участок сборки и вулканизации

## 49
585 поверхностный пузырь на короне - PXR
Фото дефекта (пример) | Причины дефекта |  | Меры, которые необходимо принять | Комментарии
Спецификация
Участок резки и экструзии
| Участок сборки и вулканизации | Недостаточная прикатка TT, неравномерная намотка спирального слоя.

## 50
586 расслоение на короне - PXR
Фото дефекта (пример) | Причины дефекта | Меры, которые необходимо принять | Комментарии
Спецификация
Участок резки и экструзии
Участок сборки и вулканизации

## 51
700 трещина стыка гермослоя
Фото дефекта (пример) | Причины дефекта | Меры, которые необходимо принять | Комментарии
Спецификация
Участок резки и экструзии
Участок сборки и вулканизации

## 52
701 открытый стык каркаса (на сборке)
Фото дефекта (пример) | Причины дефекта | Меры, которые необходимо принять | Комментарии
Спецификация
Участок резки и экструзии
Участок сборки и вулканизации

## 53
702 утолщение стыка гермослоя
Фото дефекта (пример) | Причины дефекта | Меры, которые необходимо принять | Комментарии
Спецификация
Участок резки и экструзии
Участок сборки и вулканизации

## 54
703 выход корда по внутренней поверхности

## 55
704 смещение бортового наполнителя
Фото дефекта (пример) | Причины дефекта | Меры, которые необходимо принять | Комментарии
Спецификация
Участок резки и экструзии
Участок сборки и вулканизации

## 56
705 выход проволоки на внутренний слой
Фото дефекта (пример) | Причины дефекта | Меры, которые необходимо принять | Комментарии
Спецификация
Участок резки и экструзии
Участок сборки и вулканизации

## 57
706 утолщение на внутренней поверхности
Фото дефекта (пример) | Причины дефекта | Меры, которые необходимо принять | Комментарии
Спецификация
Участок резки и экструзии
Участок сборки и вулканизации

## 58
707 содранный гермослой
Спецификация
Участок резки и экструзии
| Участок сборки и вулканизации | Посторонние включения в материале

## 59
708 неоднородность по толщине внутренней поверхности
Фото дефекта (пример) | Причины дефекта |  | Меры, которые необходимо принять | Комментарии
Спецификация
Участок резки и экструзии
| Участок сборки и вулканизации | Посторонние включения в материале

## 60
709 выход нити компонента в зоне стыка
Фото дефекта (пример) | Причины дефекта | Меры, которые необходимо принять | Комментарии
Спецификация
Участок резки и экструзии
Участок сборки и вулканизации

## 61
710 открытый стык гермослоя
Фото дефекта (пример) | Причины дефекта | Меры, которые необходимо принять | Комментарии
Спецификация
Участок резки и экструзии
Участок сборки и вулканизации

## 62
711 открытый стык боковины
Фото дефекта (пример) | Причины дефекта | Меры, которые необходимо принять | Комментарии
Спецификация
Участок резки и экструзии
Участок сборки и вулканизации

## 63
712 открытый стык бортового наполнителя
Фото дефекта (пример) | Причины дефекта | Меры, которые необходимо принять | Комментарии
Спецификация
Участок резки и экструзии
Участок сборки и вулканизации

## 64
713 шероховатый гермослой
Фото дефекта (пример) | Причины дефекта | Меры, которые необходимо принять | Комментарии
Спецификация
Участок резки и экструзии
Участок сборки и вулканизации

## 65
714 складки на гермослое
Фото дефекта (пример) | Причины дефекта |  | Меры, которые необходимо принять | Комментарии
Спецификация
Участок резки и экструзии
| Участок сборки и вулканизации | Проблема в наложении материалов на барабан KB | Проверить гермослой на КБ барабане после наложения предсборки,на наличие складок и деформаций, отрегулировать соотношение скоростей конвейера и барабана, так же настроить отодвижение конвейера.

## 66
715 складки на каркасе (продольная, как стык)
Фото дефекта (пример) | Причины дефекта | Меры, которые необходимо принять | Комментарии
Спецификация
Участок резки и экструзии
Участок сборки и вулканизации

## 67
716 другие складки

## 68
717 содранный C.Ch
Фото дефекта (пример) | Причины дефекта | Меры, которые необходимо принять | Комментарии
Спецификация
Участок резки и экструзии
Участок сборки и вулканизации

## 69
718 складка брекера
Фото дефекта (пример) | Причины дефекта | Меры, которые необходимо принять | Комментарии
Спецификация
Участок резки и экструзии
Участок сборки и вулканизации

## 70
719 несоответствующий ремонт (Сборка)
Фото дефекта (пример) | Причины дефекта | Меры, которые необходимо принять | Комментарии
Спецификация
Участок резки и экструзии
Участок сборки и вулканизации

## 71
720 загиб брекера

## 72
721 несоответствия брекера
Фото дефекта (пример) | Причины дефекта | Меры, которые необходимо принять | Комментарии
Спецификация
Участок резки и экструзии
Участок сборки и вулканизации

## 73
722 спаренный корд
Фото дефекта (пример) | Причины дефекта | Меры, которые необходимо принять | Комментарии
Спецификация
Участок резки и экструзии
Участок сборки и вулканизации

## 74
723 деформация шины из-за перетяжки спир. слоя
Фото дефекта (пример) | Причины дефекта | Меры, которые необходимо принять | Комментарии
Спецификация
Участок резки и экструзии
Участок сборки и вулканизации

## 75
724 другие несоответствия внутренней поверхности
Фото дефекта (пример) | Причины дефекта | Меры, которые необходимо принять | Комментарии
Спецификация
Участок резки и экструзии
Участок сборки и вулканизации

## 76
725 складки на каркасе (поперечная)
Фото дефекта (пример) | Причины дефекта | Меры, которые необходимо принять | Комментарии
Спецификация
Участок резки и экструзии
Участок сборки и вулканизации

## 77
726 открытый стык каркаса (на предпроцессах)
Фото дефекта (пример) | Причины дефекта | Меры, которые необходимо принять | Комментарии
Спецификация
Участок резки и экструзии
Участок сборки и вулканизации

## 78
727 диагональный стык каркаса
Фото дефекта (пример) | Причины дефекта | Меры, которые необходимо принять | Комментарии
Спецификация
Участок резки и экструзии
Участок сборки и вулканизации

## 79
740 смещение центральной линии протектора
Фото дефекта (пример) | Причины дефекта | Меры, которые необходимо принять | Комментарии
Спецификация
Участок резки и экструзии
Участок сборки и вулканизации

## 80
741 трещина, скол короны - PSR
Фото дефекта (пример) | Причины дефекта | Меры, которые необходимо принять | Комментарии
Спецификация
Участок резки и экструзии
Участок сборки и вулканизации

## 81
742 уступы по короне, горизонтальное смещение
Фото дефекта (пример) | Причины дефекта | Меры, которые необходимо принять | Комментарии
Спецификация
Участок резки и экструзии
Участок сборки и вулканизации

## 82
743 деформация короны
Фото дефекта (пример) | Причины дефекта | Меры, которые необходимо принять | Комментарии
Спецификация
Участок резки и экструзии
Участок сборки и вулканизации

## 83
744 закус короны
Фото дефекта (пример) | Причины дефекта | Меры, которые необходимо принять | Комментарии
Спецификация
Участок резки и экструзии
Участок сборки и вулканизации

## 84
745 несоответствие ID линий
Фото дефекта (пример) | Причины дефекта | Меры, которые необходимо принять | Комментарии
Спецификация
Участок резки и экструзии
Участок сборки и вулканизации

## 85
746 загрязнение ID линий

## 86
747 наклон блоков шашек короны

## 87
748 расширение ламелей
Фото дефекта (пример) | Причины дефекта | Меры, которые необходимо принять | Комментарии
Спецификация
Участок резки и экструзии
Участок сборки и вулканизации

## 88
749 следы от перфорирующего устройства

## 89
750 несоответствие центральной линии
Фото дефекта (пример) | Причины дефекта | Меры, которые необходимо принять | Комментарии
Спецификация
Участок резки и экструзии
Участок сборки и вулканизации

## 90
751 несоответствие маркировки протектора

## 91
752 выход корда на основании борта
Фото дефекта (пример) | Причины дефекта | Меры, которые необходимо принять | Комментарии
Спецификация
Участок резки и экструзии
Участок сборки и вулканизации

## 92
753 слипание ламелей (PXR)
Фото дефекта (пример) | Причины дефекта | Меры, которые необходимо принять | Комментарии
Спецификация
Участок резки и экструзии
Участок сборки и вулканизации

## 93
754 сколы/трещины в области ламели (PXR)
Фото дефекта (пример) | Причины дефекта | Меры, которые необходимо принять | Комментарии
Спецификация
Участок резки и экструзии
Участок сборки и вулканизации

## 94
770 неправильная форма бортового кольца
Фото дефекта (пример) | Причины дефекта | Меры, которые необходимо принять | Комментарии
Спецификация
Участок резки и экструзии
Участок сборки и вулканизации

## 95
771 деформация борта
Фото дефекта (пример) | Причины дефекта | Меры, которые необходимо принять | Комментарии
Спецификация
Участок резки и экструзии
Участок сборки и вулканизации

## 96
772 неправильная толщина борта
Фото дефекта (пример) | Причины дефекта | Меры, которые необходимо принять | Комментарии
Спецификация
Участок резки и экструзии
Участок сборки и вулканизации

## 97
773 гребень по носку борта (облой)
Фото дефекта (пример) | Причины дефекта |  | Меры, которые необходимо принять | Комментарии
Спецификация
Участок резки и экструзии
| Участок сборки и вулканизации | 1)Излишний объем резины под бортом 2) неровная посадка сырой шины на вулканизации 3) сырая шина долго хранилась в транспортировочной тележке | 1) уменьшить толщину AGS( см. результат BFF) 2) отрегулировать положение загрузчика, изменить положение B спейсера

## 98
774 смещение центра бортового кольца
Фото дефекта (пример) | Причины дефекта | Меры, которые необходимо принять | Комментарии
Спецификация
Участок резки и экструзии
Участок сборки и вулканизации

## 99
775 выход корда в зоне борта
Фото дефекта (пример) | Причины дефекта | Меры, которые необходимо принять | Комментарии
Спецификация
Участок резки и экструзии
Участок сборки и вулканизации

## 100
776 трещина, скол борта
Фото дефекта (пример) | Причины дефекта | Меры, которые необходимо принять | Комментарии
Спецификация
Участок резки и экструзии
Участок сборки и вулканизации

## 101
777 излом борта по внутренней поверхности
Фото дефекта (пример) | Причины дефекта | Меры, которые необходимо принять | Комментарии
Спецификация
Участок резки и экструзии
Участок сборки и вулканизации

## 102
778 ступенчатость бортового кольца
Фото дефекта (пример) | Причины дефекта | Меры, которые необходимо принять | Комментарии
Спецификация
Участок резки и экструзии
Участок сборки и вулканизации

## 103
779 изгиб бортового наполнителя
Фото дефекта (пример) | Причины дефекта | Меры, которые необходимо принять | Комментарии
Спецификация
Участок резки и экструзии
Участок сборки и вулканизации

## 104
780 утолщение стыка борта (бортового наполнителя)
Фото дефекта (пример) | Причины дефекта | Меры, которые необходимо принять | Комментарии
Спецификация
Участок резки и экструзии
Участок сборки и вулканизации

## 105
781 смещение края "протектор/боковина"
Фото дефекта (пример) | Причины дефекта | Меры, которые необходимо принять | Комментарии
Спецификация
Участок резки и экструзии
Участок сборки и вулканизации

## 106
782 облой на протекторе
Фото дефекта (пример) | Причины дефекта | Меры, которые необходимо принять | Комментарии
Спецификация
Участок резки и экструзии
Участок сборки и вулканизации

## 107
783 облой на боковине
Фото дефекта (пример) | Причины дефекта |  | Меры, которые необходимо принять | Комментарии
Спецификация
| Участок резки и экструзии | Завышена толщина Hump SW | Привести контур к номиналу
| Участок сборки и вулканизации | 1)контур сырой шины не помещается в пресс форму 2) положение B спейсера на вулканизации меньше ширины полной формовки | 1) расширить ширину полной формовки на сборке. 2)отрегулировать положение B спейсера на вулканизации чтоб его значение было > или = значению полной формовки сборки

## 108
784 повреждение или отсутствие ламелей
Фото дефекта (пример) | Причины дефекта | Меры, которые необходимо принять | Комментарии
Спецификация
Участок резки и экструзии
Участок сборки и вулканизации

## 109
785 открытый стык протектора
Фото дефекта (пример) | Причины дефекта | Меры, которые необходимо принять | Комментарии
Спецификация
Участок резки и экструзии
Участок сборки и вулканизации

## 110
786 открытый стык резиновой бортовой ленты
Фото дефекта (пример) | Причины дефекта | Меры, которые необходимо принять | Комментарии
Спецификация
Участок резки и экструзии
Участок сборки и вулканизации

## 111
787 увеличение стыка каркаса
Фото дефекта (пример) | Причины дефекта | Меры, которые необходимо принять | Комментарии
Спецификация
Участок резки и экструзии
Участок сборки и вулканизации

## 112
788 открытый стык брекера
Фото дефекта (пример) | Причины дефекта | Меры, которые необходимо принять | Комментарии
Спецификация
Участок резки и экструзии
Участок сборки и вулканизации

## 113
789 увеличение стыка брекера
Фото дефекта (пример) | Причины дефекта | Меры, которые необходимо принять | Комментарии
Спецификация
Участок резки и экструзии
Участок сборки и вулканизации

## 114
790 отклонения при намотке спирального слоя
Фото дефекта (пример) | Причины дефекта | Меры, которые необходимо принять | Комментарии
Спецификация
Участок резки и экструзии
Участок сборки и вулканизации

## 115
791 выход корда на протектор
Фото дефекта (пример) | Причины дефекта |  | Меры, которые необходимо принять | Комментарии
Спецификация
Участок резки и экструзии
| Участок сборки и вулканизации | Недостаточная толщина протектора в зоне HUMP. | Изменить контур протектора. Обратить внимание на бреккер и спиральный слой - возможно деформированы

## 116
792 облой по линии обода
Фото дефекта (пример) | Причины дефекта | Меры, которые необходимо принять | Комментарии
Спецификация
Участок резки и экструзии
Участок сборки и вулканизации

## 117
793 трещина, скол короны - PXR
Фото дефекта (пример) | Причины дефекта | Меры, которые необходимо принять | Комментарии
Спецификация
Участок резки и экструзии
Участок сборки и вулканизации

## 118
794 волнообразная неровность на поверхности боковины
Фото дефекта (пример) | Причины дефекта | Меры, которые необходимо принять | Комментарии
Спецификация
Участок резки и экструзии
Участок сборки и вулканизации

## 0080
1 | RFV
2 | LFV
3 | CON(+)
4 | CON(-)
5 | CON(спиральный слой)
6 | RH1
7 | RH2
8 | RH3
9 | RH4
10 | RH5
11 | RH6
12 | RH7
13 | RH8
14 | RH9
15 | RH10
16 | RH11
17 | LH1
18 | LH2
19 | RRO
20 | LRO
21 | излишняя шлифовка
22 | D/BAL
23 | впадина на боковине
24 | выпуклость на боковине
25 | впадина на плече
26 | выпуклость на плече
27 | Выход проволоки брекера на внешнюю поверхность заметный на внешнем осмотре
28 | Отсутствие компонента (брекер)
29 | Отсутствие компонента (протектор)
30 | Отсутствие компонента (каркас)
31 | RRO1H
150 | выход проволоки бортового кольца - X-Ray
151 | посторонние включения - X-Ray
152 | другие (выход проволоки брекера...) - X-Ray
153 | S/BAL
200 | недопрессовка на короне - PSR
201 | недопрессовка на плече
202 | недопрессовка на декор.линии
203 | недопрессовка на боковине
204 | недопрессовка по борту
205 | недопрессовка на пятке
206 | недопрессовка на основании
207 | недопрессовка по носку борта
208 | недопрессовка на внутренней поверхности
209 | недопрессовка на стыке протектора - PSR
210 | недопрессовка на стыке боковины
211 | недопрессовка из-за силикона
212 | недопрессовка боковины из-за забитых воздухоотводящих отверстий
213 | недопрессовка по краям шашек протектора
214 | недопрессовка буквенных обозначений
215 | недопрессовка на короне - PXR
216 | недопрессовка на стыке протектора - PXR
217 | ямки между блоками протектора/недопрессовки
300 | комки допинга (снаружи)
301 | загрязнение допингом (снаружи)
302 | другие загрязнения допингом (снаружи)
303 | комки допинга (изнутри)
304 | загрязнение допингом (изнутри)
305 | другие загрязнения допингом (изнутри)
306 | нить белая (прокладочный материал)
307 | нить желтая (прокладочный материал)
308 | нить красная/ коричневая (прокладочный материал)
309 | нить др (прокладочный материал)
310 | загрязнение маслом
311 | выпрессовки
312 | загрязнение красной краской
313 | загрязнение зеленой краской
314 | зарязнение бежевой краской
315 | загрязнение другим цветом
316 | остатки клея
317 | нить (другие)
318 | другие (снаружи)
319 | вулканизированная резина на бортовом кольце
320 | вулканизированная резина на боковине
321 | вулканизированная резина на плече
322 | вулканизированная резина на короне
323 | вулканизированная резина на гермослое
324 | грязь с пола (земля, песок, камни)
325 | опудриватель
326 | жидкость для покраски внешней поверхности шины на вулканизации
327 | перевулканизированная резина
328 | насекомые
329 | ржавчина
330 | металл А (болты, шайбы, гайки)
331 | металл Б (не указанные в п. 330)
332 | бумага
333 | древесина, листья
334 | оставшиеся следы от посторонних включений
335 | пропиточный материал
336 | пыль от прокладочного материала
337 | пластик
338 | полиэтилен
339 | другие (компоненты шины)
340 | пластик Mate-Han
341 | масло с PCI
342 | силикон
343 | другие (внутри)
400 | трещина на плече
401 | трещина на боковине
402 | трещина на бортовом кольце
403 | трещина корда
404 | трещина на гермослое
405 | др. трещины
406 | трещина по носку борта
407 | трещина на ручном стыке каркаса
500 | поверхностный пузырь на короне - PSR
501 | поверхностный пузырь на плече
502 | поверхностный пузырь на боковине
503 | поверхностный пузырь в зоне борта
504 | поверхностный пузырь на основании борта
520 | расслоение на короне - PSR
521 | расслоение на плече
522 | расслоение на боковине
523 | расслоение в зоне борта
524 | расслоение на стыке боковины
525 | др. расслоение
550 | воздух в каркасе в области короны
551 | воздух в каркасе в области плеча
552 | воздух в каркасе на боковине
553 | воздух в каркасе в области борта
580 | воздух на текстильной бортовой ленте
581 | пузырь в гермослое
582 | воздух в др. слоях
583 | пузырь на буквенном обозначении
584 | отслоение гермослоя
585 | поверхностный пузырь на короне - PXR
586 | расслоение на короне - PXR
600 | загрязнение штрих-кода, стирание обозначения, царапины
601 | наплыв резины на штрих-код
602 | складка, изгибание штрих-кода
603 | смещение штрих-кода вверх
604 | смещение штрих-кода вниз
605 | диагональное смещение штрих-кода
606 | загрязнение штрих-кода жидкостью для покраски внешней поверхности шины на вулканизации
607 | отсутствие штрих-кода
608 | штрих-код - другое
609 | двойной штрих-код
700 | трещина стыка гермослоя
701 | открытый стык каркаса (на сборке)
702 | утолщение стыка гермослоя
703 | выход корда по внутренней поверхности
704 | смещение бортового наполнителя
705 | выход проволоки на внутренний слой
706 | утолщение на внутренней поверхности
707 | содранный гермослой
708 | неоднородность по толщине внутренней поверхности
709 | выход нити компонента в зоне стыка
710 | открытый стык гермослоя
711 | открытый стык боковины
712 | открытый стык бортового наполнителя
713 | шероховатый гермослой
714 | складки на гермослое
715 | складки на каркасе (продольная, как стык)
716 | другие складки
717 | содранный C.Ch
718 | складка брекера
719 | несоответствующий ремонт (Сборка)
720 | загиб брекера
721 | несоответствия брекера
722 | спаренный корд
723 | деформация шины из-за перетяжки спир. слоя
724 | другие несоответствия внутренней поверхности
725 | складки на каркасе (поперечная)
726 | открытый стык каркаса (на предпроцессах)
727 | диагональный стык каркаса
740 | смещение центральной линии протектора
741 | трещина, скол короны - PSR
742 | уступы по короне, горизонтальное смещение
743 | деформация короны
744 | закус короны
745 | несоответствие ID линий
746 | загрязнение ID линий
747 | наклон блоков шашек короны
748 | расширение ламелей
749 | следы от перфорирующего устройства
750 | несоответствие центральной линии
751 | несоответствие маркировки протектора
752 | выход корда на основании борта
753 | Слипание ламелей (PXR)
754 | Сколы/трещины в области ламели (PXR)
770 | неправильная форма бортового кольца
771 | деформация борта
772 | неправильная толщина борта
773 | гребень по носку борта (облой)
774 | смещение центра бортового кольца
775 | выход корда в зоне борта
776 | трещина, скол борта
777 | излом борта по внутренней поверхности
778 | ступенчатость бортового кольца
779 | изгиб бортового наполнителя
780 | утолщение стыка борта (бортового наполнителя)
781 | смещение края "протектор/боковина"
782 | облой на протекторе
783 | облой на боковине
784 | повреждение или отсутствие ламелей
785 | открытый стык протектора
786 | открытый стык резиновой бортовой ленты
787 | увеличение стыка каркаса
788 | открытый стык брекера
789 | увеличение стыка брекера
790 | отклонения при намотке спирального слоя
791 | выход корда на протектор
792 | облой по линии обода
793 | трещина, скол короны - PXR
794 | Волнообразная неровность на поверхности боковины
800 | закус устройством PCI
801 | нарушение режима работы PCI
802 | повреждения после вулканизации
803 | неоднородность по толщине внутренней поверхности
804 | повреждения пресс-формы (царапины)
805 | повреждения диафрагмы (царапины)
806 | закус диафрагмы (отпечаток кольца на диафрагме)
807 | старение диафрагмы
808 | загрязнение пресс-формы (корона/ плечо)
809 | загрязнение пресс-формы (боковина)
810 | загрязнение пресс-формы (борт)
811 | загрязнение пресс-формы (декор. линия)
812 | белесость/глянцевость поверхности
813 | оставшийся воздух (между шиной и диафрагмой)
814 | складки на диафрагме
815 | нарушение режима вулканизации
816 | забитые воздухоотводящие отверстия
817 | несоответствующая деформация шины
818 | несоответствующий серийный номер
819 | нарушение режима вулканизации (пористость поверхности)
820
821 | несоответствие сменной вставки
822 | легкая шероховатость гермослоя
823 | нарушение позицирования шины (верх/низ)
824 | несоответствующая пресс-форма
825 | прокол диафрагмы
826 | Повреждение автоматическим обрезчиком (триммером)
827 | нарушение соосности устройства загрузки
830 | неполное пятно маркировки (UNIF/BAL)
831 | зернистая грубая поверхность пресс-формы
832 | дублирование/нечеткость букв и символов
833 | повреждение конвейером
834 | отклонение штампа оператора внешнего осмотра
835 | расхождение нитей каркаса
836 | отрыв выпрессовки/забитые воздухоотводящие отверстия
837 | излишняя шлифовка на UNIF
838 | несоответствия вставки
839 | наплыв диафрагмы
840 | повреждение диафрагменного кольца
841 | отклонения отверстий под шипы
879 | несоответствия из-за оборудования участка доработки
880 | недостаточная обрезка выпрессовок
881 | Повреждение на UNIF
882 | Порез сотрудником внешнего осмотра
883 | Порез оператором по ручному триммингу
884 | Повреждение на Balance
885 | отклонение текстил. бортовой ленты (сборка)
886 | отклонение текстил. бортовой ленты (резка)
900 | загрязненная пресс-форма (превентивные меры)
901 | царапины на пресс-форме (превентивные меры)
902 | шина OK - необходим легкий ремонт
903 | 1-ая вулканизированная шина OK
904 | посторонние включения/предметы в шине (FI)
905 | допинг (снаружи)
906 | допинг (внутри)
907 | вулканизированная резина (снаружи)
908 | вулканизированная резина (внутри)
909 | посторонние нити
910 | жидкость для покраски внешней поверхности шины на вулканизации
911 | посторонняя краска
912 | гребень на кольце пресс-формы
913 | облой от пресс-формы
914 | "апельсиновая корка" на минибоковине
915 | "апельсиновая корка" на боковине
916 | повторяющийся облой
917 | шина OK - удалить загрязнение маслом
918 | по результатам лабораторных испытаний
949 | несоответствие веса шины (недовес)
950 | несоответствие веса шины (превышение веса)
951 | несоответствие веса шины - отсутствие компонента
960 | выход спирального слоя
961 | неправильный раскрой корда
962 | выход проволоки на боковину
963 | Некачественная доработка
964 | другие (FI)